## Spiegazioni
Questo foglio di lavoro è stato utilizzato per risolvere tutti gli esempi proposti
nel capitolo relativo agli stati limite di esercizio (edizione 2010)

## N-eps
b | 20 | cm | cls | C25/30
h | 20 | cm | fck | 25 | MPa
c (ric) | 2 | cm | fctm | 2.56 | MPa
c (calc) | 2.7 | cm | fctk | 1.79 | MPa
n barre | 4 |  | Ecm | 31500 | MPa
fi | 14 |  | Es | 200000 | MPa
As,tot | 6.16 | cm2 | n | 6.35
Ac | 400 | cm2
reff | 0.0154
Al momento della fessurazione |  |  |  | Appena dopo la fessurazione
ec = es | 5.68254 | x 10-5 | es | 63.80013 | x 10-5
sc | 1.79 | MPa
ss | 11.3665 | MPa | ss | 127.6003 | MPa
Nr | 78.601764 | kN | [7 empty] | kt | 0.4
Primo stadio | [5 empty] | Primo-secondo stadio |  |  | Reale - cls |  |  | Reale - acc
ec = es |  | N |  |  |  | es |  | Ns | ecm |  | Nc | esm |  | Ns
0 | x 10-5 | 0 |  |  |  | 0 | x 10-5 | 0 | 0 | x 10-5 | 0 | 0 | x 10-5 | 0
5.68254 |  | 78.60089 |  |  |  | 5.68254 |  | 78.60089 | 5.68254 |  | 78.601764 | 5.68254 |  | 78.601764
18.07403 |  | 250 |  |  |  | 63.80013 |  | 78.601764 | 2.273016 |  | 78.601764 | 40.55338 |  | 78.601764
[6 empty] | 202.9221 |  | 250 | 2.273016 |  | 250 | 179.6753 |  | 250
Secondo stadio - cls |  |  | Secondo stadio - acc
ec |  | Nc | es |  | Ns
0 | x 10-5 | 0 | 0 | x 10-5 | 0
0 |  | 78.601764 | 63.80013 |  | 78.601764
0 |  | 250 | 202.9221 |  | 250

## Es 1
Esempio 1
Sezione a T - area minima necessaria
bw | 50 | cm | Ec | 31500 | MPa
h | 120 | cm | Es | 200000 | MPa
hf | 40 | cm | n | 6.35
bf | 120 | cm
c | 4 | cm | fctm | 2.56 | MPa
As=A's | 0 | cm2 | fyk | 450 | MPa
Ac | 8800 | cm2
A | 8800 | cm2
S(inf) | 416000 | cm3
dG(inf) | 47.27273 | cm
dG(sup) | 72.72727 | cm
Per momento negativo |  |  | EC2 |  |  | Norma italiana
Act | 3636.364 | cm2 | As | 8.274747 | cm2 | As | 8.578844 | cm2
Per momento positivo |  |  | EC2 |  |  | Norma italiana
Act | 5163.636 | cm2 | As | 14.68768 | cm2 | As | 18.74148 | cm2
bt | 109.2308 | cm

## Es 2
Esempio 2
Sezione rettangolare - controllo della fessurazione senza calcolo diretto
L | 5.3 | m | fck | 25 | MPa |  | fyk | 450 | MPa
gk | 25 | kN/m | gc | 1.5 |  |  | gc | 1.15
qk | 10 | kN/m | fcd | 14.17 | MPa |  | fyd | 391.3 | MPa
b | 30 | cm | fctm | 2.56 | MPa
h | 50 | cm
c | 4 | cm
d | 46 | cm | ambiente: aggressivo |  |  | hcr | 25 | cm
A's | 3.08 | cm2
As | 10.96 | cm2 | As,min | 2.041173 | cm2
SLU
q | 47.5 | kN/m
M | 166.784375 | kNm
As,nec | 10.29545 | cm2
SLE, frequente |  |  | limite | wk = | 0.3 | mm
q | 30 | kN/m | ss |  |  |  | spaz
M | 105.3375 | kNm | 200 | 25 |  |  | 250
ss | 232.1518 | MPa | 240 | 16 |  |  | 200
|  |  | 232.1518 | 17.76584 | 19.60368 |  | 209.8102
SLE, quasi permanente |  |  | limite | wk = | 0.2 | mm
q | 28 | kN/m | ss |  |  |  | spaz
M | 98.315 | kNm | 200 | 16 |  |  | 150
ss | 216.675 | MPa | 240 | 12 |  |  | 100
|  |  | 216.675 | 14.3325 | 15.81517 |  | 129.1562

## Es 3
Esempio 3
Sezione rettangolare - ampiezza delle fessure
b | 30 | cm | Modello: primo stadio |  |  | Modello: secondo stadio |  |  | Materiali
h | 50 | cm | [6 empty] | Es | 200000 | MPa
c | 4 | cm | A | 1589.154 | cm2 | stima di |  |  | Ecm | 31500 | MPa
d | 46 | cm | Ssup | 40779.648 | cm3 | sig s,inf | 216.6861 | MPa | n | 6.35
ricopr. | 30 | mm | dGsup | 25.66123 | cm |  |  |  | fctm | 2.56 | MPa
M | 98.32 | kNm | dGinf | 24.33877 | cm | calcolo esatto delle tensioni |  |  | fcfk | 2.1504 | MPa
[6 empty] | n | 15
armatura tesa |  |  | I | 351122.1 | cm4 | x | 16.76572 | cm
n | 3 | 1 |  |  |  | I | 195158.9 | cm4
fi | 20 | 14 | sig c,sup | -7.18557 | MPa | sig c,sup | -8.446478 | MPa
|  |  | sig c,inf | 6.815258 | MPa
As | 10.96 | cm2 | sig s,sup | -38.51595 | MPa | sig s,sup | -96.4695 | MPa
A's | 3.08 | cm2 | sig s,inf | 36.16447 | MPa | sig s,inf | 220.9211 | MPa
|  |  | Mr | 31.02264 | kNm
Act,eff | 300 | cm2 | k1 | 0.8
reff | 0.03653333 |  | k2 | 0.5
|  |  | k3 | 3.4
kt | 0.4 |  | k4 | 0.425
es | 0.00108343 |  | Æ | 18.86 | mm
esm-ecm | 0.0009107764 |  | sr,max | 189.7609 | mm | wk | 0.1728298 | mm

## freccia
[11 empty] | C20/25 |  |  | C25/30 |  |  | C28/35 |  |  | C32/40
fck | 25 | MPa | [7 empty] | fck | 20 | MPa | fck | 25 | MPa | fck | 28 | MPa | fck | 32 | MPa
r'/r | 0 | [8 empty] | r'/r | 0 |  | r'/r | 0 |  | r'/r | 0 |  | r'/r | 0
r0 | 0.005 | [8 empty] | r0 | 0.004472136 |  | r0 | 0.005 |  | r0 | 0.005291503 |  | r0 | 0.005656854
fyk | 450 | MPa | [7 empty] | fyk | 450 | MPa | fyk | 450 | MPa | fyk | 450 | MPa | fyk | 450 | MPa
As,prov/As,req | 1 | [8 empty] | As,prov/As,req | 1 |  | As,prov/As,req | 1 |  | As,prov/As,req | 1 |  | As,prov/As,req | 1
| Eurocodice 2 |  | NTC08 | [7 empty] | NTC08 |  |  | NTC08 |  |  | NTC08 |  |  | NTC08
r | coeff. | B450C | coeff. | B450C | 1 | 1.3 | 1.5 | 1.2 | 0.4 | r | coeff. | B450C | r | coeff. | B450C | r | coeff. | B450C | r | coeff. | B450C
0% | 0 | 0 | 0 | 0 | 0 | 0 | 0 | 0 | 0 | 0% | 0 | 0 | 0% | 0 | 0 | 0% | 0 | 0 | 0% | 0 | 0
0.05% | 518 | 575.5556 | 86 | 95.55556 | 95.55556 | 124.2222 | 143.3333 | 114.6667 | 38.22222 | 0.05% | 71 | 78.88889 | 0.05% | 86 | 95.55556 | 0.05% | 95 | 105.5556 | 0.05% | 107 | 118.8889
0.1% | 176.5 | 196.1111 | 48.5 | 53.88889 | 53.88889 | 70.05556 | 80.83333 | 64.66667 | 21.55556 | 0.1% | 41 | 45.55556 | 0.1% | 48.5 | 53.88889 | 0.1% | 53 | 58.88889 | 0.1% | 59 | 65.55556
0.15% | 93.02761 | 103.364 | 36 | 40 | 40 | 52 | 60 | 48 | 16 | 0.15% | 31 | 34.44444 | 0.15% | 36 | 40 | 0.15% | 39 | 43.33333 | 0.15% | 43 | 47.77778
0.2% | 59.14388 | 65.71542 | 29.75 | 33.05556 | 33.05556 | 42.97222 | 49.58333 | 39.66667 | 13.22222 | 0.2% | 26 | 28.88889 | 0.2% | 29.75 | 33.05556 | 0.2% | 32 | 35.55556 | 0.2% | 35 | 38.88889
0.25% | 42 | 46.66667 | 26 | 28.88889 | 28.88889 | 37.55556 | 43.33333 | 34.66667 | 11.55556 | 0.25% | 23 | 25.55556 | 0.25% | 26 | 28.88889 | 0.25% | 27.8 | 30.88889 | 0.25% | 30.2 | 33.55556
0.3% | 32.2093 | 35.78811 | 23.5 | 26.11111 | 26.11111 | 33.94444 | 39.16667 | 31.33333 | 10.44444 | 0.3% | 21 | 23.33333 | 0.3% | 23.5 | 26.11111 | 0.3% | 25 | 27.77778 | 0.3% | 27 | 30
0.35% | 26.20334 | 29.11482 | 21.71429 | 24.12698 | 24.12698 | 31.36508 | 36.19048 | 28.95238 | 9.650794 | 0.35% | 19.57143 | 21.74603 | 0.35% | 21.71429 | 24.12698 | 0.35% | 23 | 25.55556 | 0.35% | 24.71429 | 27.46032
0.4% | 22.375 | 24.86111 | 20.375 | 22.63889 | 22.63889 | 29.43056 | 33.95833 | 27.16667 | 9.055556 | 0.4% | 18.5 | 20.55556 | 0.4% | 20.375 | 22.63889 | 0.4% | 21.5 | 23.88889 | 0.4% | 23 | 25.55556
0.45% | 19.92593 | 22.13992 | 19.33333 | 21.48148 | 21.48148 | 27.92593 | 32.22222 | 25.77778 | 8.592593 | 0.45% | 17.66667 | 19.62963 | 0.45% | 19.33333 | 21.48148 | 0.45% | 20.33333 | 22.59259 | 0.45% | 21.66667 | 24.07407
0.5% | 18.5 | 20.55556 | 18.5 | 20.55556 | 20.55556 | 26.72222 | 30.83333 | 24.66667 | 8.222222 | 0.5% | 17 | 18.88889 | 0.5% | 18.5 | 20.55556 | 0.5% | 19.4 | 21.55556 | 0.5% | 20.6 | 22.88889
0.55% | 17.81818 | 19.79798 | 17.81818 | 19.79798 | 19.79798 | 25.73737 | 29.69697 | 23.75758 | 7.919192 | 0.55% | 16.45455 | 18.28283 | 0.55% | 17.81818 | 19.79798 | 0.55% | 18.63636 | 20.70707 | 0.55% | 19.72727 | 21.91919
0.6% | 17.25 | 19.16667 | 17.25 | 19.16667 | 19.16667 | 24.91667 | 28.75 | 23 | 7.666667 | 0.6% | 16 | 17.77778 | 0.6% | 17.25 | 19.16667 | 0.6% | 18 | 20 | 0.6% | 19 | 21.11111
0.65% | 16.76923 | 18.63248 | 16.76923 | 18.63248 | 18.63248 | 24.22222 | 27.94872 | 22.35897 | 7.452991 | 0.65% | 15.61538 | 17.35043 | 0.65% | 16.76923 | 18.63248 | 0.65% | 17.46154 | 19.40171 | 0.65% | 18.38462 | 20.42735
0.7% | 16.35714 | 18.1746 | 16.35714 | 18.1746 | 18.1746 | 23.62698 | 27.2619 | 21.80952 | 7.269841 | 0.7% | 15.28571 | 16.98413 | 0.7% | 16.35714 | 18.1746 | 0.7% | 17 | 18.88889 | 0.7% | 17.85714 | 19.84127
0.75% | 16 | 17.77778 | 16 | 17.77778 | 17.77778 | 23.11111 | 26.66667 | 21.33333 | 7.111111 | 0.75% | 15 | 16.66667 | 0.75% | 16 | 17.77778 | 0.75% | 16.6 | 18.44444 | 0.75% | 17.4 | 19.33333
0.8% | 15.6875 | 17.43056 | 15.6875 | 17.43056 | 17.43056 | 22.65972 | 26.14583 | 20.91667 | 6.972222 | 0.8% | 14.75 | 16.38889 | 0.8% | 15.6875 | 17.43056 | 0.8% | 16.25 | 18.05556 | 0.8% | 17 | 18.88889
0.85% | 15.41176 | 17.12418 | 15.41176 | 17.12418 | 17.12418 | 22.26144 | 25.68627 | 20.54902 | 6.849673 | 0.85% | 14.52941 | 16.14379 | 0.85% | 15.41176 | 17.12418 | 0.85% | 15.94118 | 17.71242 | 0.85% | 16.64706 | 18.49673
0.9% | 15.16667 | 16.85185 | 15.16667 | 16.85185 | 16.85185 | 21.90741 | 25.27778 | 20.22222 | 6.740741 | 0.9% | 14.33333 | 15.92593 | 0.9% | 15.16667 | 16.85185 | 0.9% | 15.66667 | 17.40741 | 0.9% | 16.33333 | 18.14815
0.95% | 14.94737 | 16.60819 | 14.94737 | 16.60819 | 16.60819 | 21.59064 | 24.91228 | 19.92982 | 6.643275 | 0.95% | 14.15789 | 15.73099 | 0.95% | 14.94737 | 16.60819 | 0.95% | 15.42105 | 17.1345 | 0.95% | 16.05263 | 17.83626
1% | 14.75 | 16.38889 | 14.75 | 16.38889 | 16.38889 | 21.30556 | 24.58333 | 19.66667 | 6.555556 | 1% | 14 | 15.55556 | 1% | 14.75 | 16.38889 | 1% | 15.2 | 16.88889 | 1% | 15.8 | 17.55556
1.05% | 14.57143 | 16.19048 | 14.57143 | 16.19048 | 16.19048 | 21.04762 | 24.28571 | 19.42857 | 6.47619 | 1.05% | 13.85714 | 15.39683 | 1.05% | 14.57143 | 16.19048 | 1.05% | 15 | 16.66667 | 1.05% | 15.57143 | 17.30159
1.1% | 14.40909 | 16.0101 | 14.40909 | 16.0101 | 16.0101 | 20.81313 | 24.01515 | 19.21212 | 6.40404 | 1.1% | 13.72727 | 15.25253 | 1.1% | 14.40909 | 16.0101 | 1.1% | 14.81818 | 16.46465 | 1.1% | 15.36364 | 17.07071
1.15% | 14.26087 | 15.84541 | 14.26087 | 15.84541 | 15.84541 | 20.59903 | 23.76812 | 19.01449 | 6.338164 | 1.15% | 13.6087 | 15.12077 | 1.15% | 14.26087 | 15.84541 | 1.15% | 14.65217 | 16.28019 | 1.15% | 15.17391 | 16.8599
1.2% | 14.125 | 15.69444 | 14.125 | 15.69444 | 15.69444 | 20.40278 | 23.54167 | 18.83333 | 6.277778 | 1.2% | 13.5 | 15 | 1.2% | 14.125 | 15.69444 | 1.2% | 14.5 | 16.11111 | 1.2% | 15 | 16.66667
1.25% | 14 | 15.55556 | 14 | 15.55556 | 15.55556 | 20.22222 | 23.33333 | 18.66667 | 6.222222 | 1.25% | 13.4 | 14.88889 | 1.25% | 14 | 15.55556 | 1.25% | 14.36 | 15.95556 | 1.25% | 14.84 | 16.48889
1.3% | 13.88462 | 15.42735 | 13.88462 | 15.42735 | 15.42735 | 20.05556 | 23.14103 | 18.51282 | 6.17094 | 1.3% | 13.30769 | 14.78632 | 1.3% | 13.88462 | 15.42735 | 1.3% | 14.23077 | 15.81197 | 1.3% | 14.69231 | 16.32479
1.35% | 13.77778 | 15.30864 | 13.77778 | 15.30864 | 15.30864 | 19.90123 | 22.96296 | 18.37037 | 6.123457 | 1.35% | 13.22222 | 14.69136 | 1.35% | 13.77778 | 15.30864 | 1.35% | 14.11111 | 15.67901 | 1.35% | 14.55556 | 16.17284
1.4% | 13.67857 | 15.19841 | 13.67857 | 15.19841 | 15.19841 | 19.75794 | 22.79762 | 18.2381 | 6.079365 | 1.4% | 13.14286 | 14.60317 | 1.4% | 13.67857 | 15.19841 | 1.4% | 14 | 15.55556 | 1.4% | 14.42857 | 16.03175
1.45% | 13.58621 | 15.09579 | 13.58621 | 15.09579 | 15.09579 | 19.62452 | 22.64368 | 18.11494 | 6.038314 | 1.45% | 13.06897 | 14.52107 | 1.45% | 13.58621 | 15.09579 | 1.45% | 13.89655 | 15.44061 | 1.45% | 14.31034 | 15.90038
1.5% | 13.5 | 15 | 13.5 | 15 | 15 | 19.5 | 22.5 | 18 | 6 | 1.5% | 13 | 14.44444 | 1.5% | 13.5 | 15 | 1.5% | 13.8 | 15.33333 | 1.5% | 14.2 | 15.77778
1.55% | 13.41935 | 14.91039 | 13.41935 | 14.91039 | 14.91039 | 19.38351 | 22.36559 | 17.89247 | 5.964158 | 1.55% | 12.93548 | 14.37276 | 1.55% | 13.41935 | 14.91039 | 1.55% | 13.70968 | 15.23297 | 1.55% | 14.09677 | 15.66308
1.6% | 13.34375 | 14.82639 | 13.34375 | 14.82639 | 14.82639 | 19.27431 | 22.23958 | 17.79167 | 5.930556 | 1.6% | 12.875 | 14.30556 | 1.6% | 13.34375 | 14.82639 | 1.6% | 13.625 | 15.13889 | 1.6% | 14 | 15.55556
1.65% | 13.27273 | 14.74747 | 13.27273 | 14.74747 | 14.74747 | 19.17172 | 22.12121 | 17.69697 | 5.89899 | 1.65% | 12.81818 | 14.24242 | 1.65% | 13.27273 | 14.74747 | 1.65% | 13.54545 | 15.05051 | 1.65% | 13.90909 | 15.45455
1.7% | 13.20588 | 14.6732 | 13.20588 | 14.6732 | 14.6732 | 19.07516 | 22.0098 | 17.60784 | 5.869281 | 1.7% | 12.76471 | 14.18301 | 1.7% | 13.20588 | 14.6732 | 1.7% | 13.47059 | 14.96732 | 1.7% | 13.82353 | 15.35948
1.75% | 13.14286 | 14.60317 | 13.14286 | 14.60317 | 14.60317 | 18.98413 | 21.90476 | 17.52381 | 5.84127 | 1.75% | 12.71429 | 14.12698 | 1.75% | 13.14286 | 14.60317 | 1.75% | 13.4 | 14.88889 | 1.75% | 13.74286 | 15.26984
1.8% | 13.08333 | 14.53704 | 13.08333 | 14.53704 | 14.53704 | 18.89815 | 21.80556 | 17.44444 | 5.814815 | 1.8% | 12.66667 | 14.07407 | 1.8% | 13.08333 | 14.53704 | 1.8% | 13.33333 | 14.81481 | 1.8% | 13.66667 | 15.18519
1.85% | 13.02703 | 14.47447 | 13.02703 | 14.47447 | 14.47447 | 18.81682 | 21.71171 | 17.36937 | 5.78979 | 1.85% | 12.62162 | 14.02402 | 1.85% | 13.02703 | 14.47447 | 1.85% | 13.27027 | 14.74474 | 1.85% | 13.59459 | 15.10511
1.9% | 12.97368 | 14.4152 | 12.97368 | 14.4152 | 14.4152 | 18.73977 | 21.62281 | 17.29825 | 5.766082 | 1.9% | 12.57895 | 13.97661 | 1.9% | 12.97368 | 14.4152 | 1.9% | 13.21053 | 14.67836 | 1.9% | 13.52632 | 15.02924
1.95% | 12.92308 | 14.35897 | 12.92308 | 14.35897 | 14.35897 | 18.66667 | 21.53846 | 17.23077 | 5.74359 | 1.95% | 12.53846 | 13.93162 | 1.95% | 12.92308 | 14.35897 | 1.95% | 13.15385 | 14.61538 | 1.95% | 13.46154 | 14.95726
2% | 12.875 | 14.30556 | 12.875 | 14.30556 | 14.30556 | 18.59722 | 21.45833 | 17.16667 | 5.722222 | 2% | 12.5 | 13.88889 | 2% | 12.875 | 14.30556 | 2% | 13.1 | 14.55556 | 2% | 13.4 | 14.88889

## Graf freccia
C32/40
C25/30 MPa
C28/35 MPa
C20/25

## Es 4
Esempio 4
Verifica indiretta delle inflessioni di una trave a spessore
b | 90 | cm |  | L | 5.2 | m | fyd | 391.3 | MPa
h | 26 | cm |  |  |  |  | eyd | 0.0019565
c | 4 | cm |  | L/h | 20
d | 22 | cm |  | L/d | 23.63636
gk | 20 | kN/m |  | gd | 26 | kN/m
qk | 7.6 | kN/m |  | qd | 11.4 | kN/m
|  |  |  | tot | 37.4 | kN/m
M-Ed | 126.412 | kNm |  | M+Ed | 72.23543 | kNm | MRd cls | 112.242 | kNm
As | 16.31598 | cm2 |  | As | 9.323419 | cm2 | s' | 0.4878842
A's | 4.123543 | cm2 |  | A's | 0 | cm2
r 0.5% | 0.005 | L/h | 26.7
r 1.0% | 0.01 | L/h | 21.3
r 1.5% | 0.015 | L/h | 19.5
r | 0.008240396 | L/h | 23.20037
EC2
dnec | 22.41343 | cm |  | hnec | 26.41343 | cm

## Es 5
Esempio 5
Verifica delle inflessioni di una trave a spessore (procedimento approssimato)
b | 90 | cm | L | 5.2 | m | fctm | 2.56 | MPa
h | 26 | cm | fmax | 20.8 | mm | fcfm | 3.07 | MPa
c | 4 | cm | f | 2.4 |  | Ec | 31500 | MPa
d | 22 | cm |  |  |  | Ec,eff | 9265 | MPa
gk | 20 | kN/m | g qp | 20 | kN/m | n | 15
qk | 7.6 | kN/m | q qp | 2.3 | kN/m | n=Es/Ecm | 6.349206
|  |  | q tot | 22.3 | kN/m
As,med | 9.36 | cm2
A's,med | 9.36 | cm2
I I | 154564.8 | cm4 | f I | 6.154468 | mm
x | 6.411757 | cm
I II | 42840.65 | cm4 | f II | 22.20471 | mm
I (Es/Ecm) | 141447.4 | cm4
Mr | 33.40335 | kNm
M-qp | 75.374 | kNm | M+Ed | 42.46423 | kNm
Mmedio | 40 | kNm
b | 0.5
z | 0.6513175 |  | f | 16.60827 | mm

## Es 6 (1)
Esempio 6
Verifica delle inflessioni di una trave a spessore (procedimento rigoroso)
b | 90 | cm |  | L | 5.2 | m |  | fctm | 2.56 | MPa
h | 26 | cm |  | fmax | 20.8 | mm |  | fcfm | 3.07 | MPa
c | 4 | cm |  | f | 2.4 |  |  | Ec | 31500 | MPa
d | 22 | cm | [5 empty] | Ec,eff | 9265 | MPa
gk | 20 | kN/m |  | g qp | 20 | kN/m |  | n | 15
qk | 7.6 | kN/m |  | q qp | 2.3 | kN/m |  | n=Es/Ecm | 6.349206
|  |  |  | q tot | 22.3 | kN/m
primo tratto M+ |  |  |  | secondo tratto M- |  |  |  | terzo tratto M-
As (inf) | 9.36 | cm2 |  | As (sup) | 9.36 | cm2 |  | As (sup) | 15.64 | cm2
A's | 6.16 | cm2 |  | A's | 9.36 | cm2 |  | A's | 9.36 | cm2
dG,sup | 13.16791 | cm |  | dG,sup | 13 | cm |  | dG,sup | 12.68773 | cm
dG,inf | 12.83209 | cm |  | dG,inf | 13 | cm |  | dG,inf | 13.31227 | cm
I I | 150604.3 | cm4 |  | I I | 154564.8 | cm4 |  | I I | 161930.3 | cm4
x | 6.553584 | cm |  | x | 6.411757 | cm |  | x | 7.855581 | cm
I II | 42544.99 | cm4 |  | I II | 42840.65 | cm4 |  | I II | 63565.34 | cm4
dG,sup | 12.39267 | cm |  | dG,sup | 13 | cm |  | dG,sup | 12.68773 | cm
dG,inf | 13.60733 | cm |  | dG,inf | 13 | cm |  | dG,inf | 13.31227 | cm
I (Es/Ecm) | 152150.5 | cm4 |  | I (Es/Ecm) | 141447.4 | cm4 |  | I (Es/Ecm) | 144696.7 | cm4
Mr | 34.32725 | kNm |  | Mr | 33.40335 | kNm |  | Mr | 35.01167 | kNm
M-qp | 75.37 | kNm |  | q l / 2 | 57.98 |  |  | b | 0.5 | [6 empty] | f | 12.57937
[8 empty] | dz | 0.052
n | z | M(q) | M(M-) | M | tratto | I I | I II | Mr | M / E I I | M / E I II | z | c | Df | f1 | v1 | f2 | v2 | z | v
1 | 0.026 | 1.4999426 | -74.99315 | -73.4932074 | 3 | 161930.3 | 63565.34 | 35.01167 | -0.00489862 | -0.01247905 | 0.8865247 | -0.01161886 | -0.0006041805 | 0 | 0 | -0.0006041805 | -0.01570869 | 0 | 0
2 | 0.078 | 4.4546034 | -74.23945 | -69.7848466 | 3 | 161930.3 | 63565.34 | 35.01167 | -0.004651443 | -0.01184937 | 0.8741441 | -0.01094347 | -0.0005690604 | -0.0006041805 | -0.01570869 | -0.001173241 | -0.06192165 | 0.052 | -0.01570869
3 | 0.13 | 7.348965 | -73.48575 | -66.136785 | 3 | 161930.3 | 63565.34 | 35.01167 | -0.004408285 | -0.01122994 | 0.859877 | -0.01027407 | -0.0005342514 | -0.001173241 | -0.06192165 | -0.001707492 | -0.1368207 | 0.104 | -0.06192165
4 | 0.182 | 10.1830274 | -72.73205 | -62.5490226 | 3 | 161930.3 | 63565.34 | 35.01167 | -0.004169146 | -0.01062074 | 0.8433413 | -0.00961004 | -0.0004997221 | -0.001707492 | -0.1368207 | -0.002207214 | -0.2386031 | 0.156 | -0.1368207
5 | 0.234 | 12.9567906 | -71.97835 | -59.0215594 | 3 | 161930.3 | 63565.34 | 35.01167 | -0.003934026 | -0.01002178 | 0.8240561 | -0.008950677 | -0.0004654352 | -0.002207214 | -0.2386031 | -0.00267265 | -0.3654795 | 0.208 | -0.2386031
6 | 0.286 | 15.6702546 | -71.22465 | -55.5543954 | 3 | 161930.3 | 63565.34 | 35.01167 | -0.003702926 | -0.00943306 | 0.8014093 | -0.008295109 | -0.0004313457 | -0.00267265 | -0.3654795 | -0.003103995 | -0.5156723 | 0.26 | -0.3654795
7 | 0.338 | 18.3234194 | -70.47095 | -52.1475306 | 3 | 161930.3 | 63565.34 | 35.01167 | -0.003475844 | -0.008854579 | 0.7746134 | -0.007642284 | -0.0003973988 | -0.003103995 | -0.5156723 | -0.003501394 | -0.6874124 | 0.312 | -0.5156723
8 | 0.39 | 20.916285 | -69.71725 | -48.800965 | 3 | 161930.3 | 63565.34 | 35.01167 | -0.003252782 | -0.008286337 | 0.7426413 | -0.006990908 | -0.0003635272 | -0.003501394 | -0.6874124 | -0.003864921 | -0.8789366 | 0.364 | -0.6874124
9 | 0.442 | 23.4488514 | -68.96355 | -45.5146986 | 3 | 161930.3 | 63565.34 | 35.01167 | -0.003033739 | -0.007728334 | 0.7041359 | -0.006339371 | -0.0003296473 | -0.003864921 | -0.8789366 | -0.004194569 | -1.088483 | 0.416 | -0.8789366
10 | 0.494 | 25.9211186 | -68.20985 | -42.2887314 | 3 | 161930.3 | 63565.34 | 35.01167 | -0.002818715 | -0.007180569 | 0.6572745 | -0.005685651 | -0.0002956538 | -0.004194569 | -1.088483 | -0.004490222 | -1.314288 | 0.468 | -1.088483
11 | 0.546 | 28.3330866 | -67.45615 | -39.1230634 | 3 | 161930.3 | 63565.34 | 35.01167 | -0.002607711 | -0.006643043 | 0.5995669 | -0.005027162 | -0.0002614124 | -0.004490222 | -1.314288 | -0.004751635 | -1.554576 | 0.52 | -1.314288
12 | 0.598 | 30.6847554 | -66.70245 | -36.0176946 | 3 | 161930.3 | 63565.34 | 35.01167 | -0.002400725 | -0.006115755 | 0.5275413 | -0.004360557 | -0.000226749 | -0.004751635 | -1.554576 | -0.004978384 | -1.807557 | 0.572 | -1.554576
13 | 0.65 | 32.976125 | -65.94875 | -32.972625 | 2 | 154564.8 | 42840.65 | 33.40335 | -0.002302489 | -0.00830715 | 0 | -0.002302489 | -0.0001197294 | -0.004978384 | -1.807557 | -0.005098113 | -2.069546 | 0.624 | -1.807557
14 | 0.702 | 35.2071954 | -65.19505 | -29.9878546 | 2 | 154564.8 | 42840.65 | 33.40335 | -0.002094061 | -0.007555165 | 0 | -0.002094061 | -0.0001088912 | -0.005098113 | -2.069546 | -0.005207004 | -2.337479 | 0.676 | -2.069546
15 | 0.754 | 37.3779666 | -64.44135 | -27.0633834 | 2 | 154564.8 | 42840.65 | 33.40335 | -0.001889844 | -0.006818371 | 0 | -0.001889844 | -9.827191e-05 | -0.005207004 | -2.337479 | -0.005305276 | -2.610798 | 0.728 | -2.337479
16 | 0.806 | 39.4884386 | -63.68765 | -24.1992114 | 2 | 154564.8 | 42840.65 | 33.40335 | -0.001689838 | -0.006096769 | 0 | -0.001689838 | -8.78716e-05 | -0.005305276 | -2.610798 | -0.005393148 | -2.888957 | 0.78 | -2.610798
17 | 0.858 | 41.5386114 | -62.93395 | -21.3953386 | 2 | 154564.8 | 42840.65 | 33.40335 | -0.001494043 | -0.005390359 | 0 | -0.001494043 | -7.769024e-05 | -0.005393148 | -2.888957 | -0.005470838 | -3.171421 | 0.832 | -2.888957
18 | 0.91 | 43.528485 | -62.18025 | -18.651765 | 2 | 154564.8 | 42840.65 | 33.40335 | -0.001302459 | -0.004699141 | 0 | -0.001302459 | -6.772785e-05 | -0.005470838 | -3.171421 | -0.005538566 | -3.457665 | 0.884 | -3.171421
19 | 0.962 | 45.4580594 | -61.42655 | -15.9684906 | 2 | 154564.8 | 42840.65 | 33.40335 | -0.001115085 | -0.004023115 | 0 | -0.001115085 | -5.79844e-05 | -0.005538566 | -3.457665 | -0.00559655 | -3.747178 | 0.936 | -3.457665
20 | 1.014 | 47.3273346 | -60.67285 | -13.3455154 | 2 | 154564.8 | 42840.65 | 33.40335 | -0.0009319215 | -0.00336228 | 0 | -0.0009319215 | -4.845992e-05 | -0.00559655 | -3.747178 | -0.00564501 | -4.039459 | 0.988 | -3.747178
21 | 1.066 | 49.1363106 | -59.91915 | -10.7828394 | 2 | 154564.8 | 42840.65 | 33.40335 | -0.000752969 | -0.002716637 | 0 | -0.000752969 | -3.915439e-05 | -0.00564501 | -4.039459 | -0.005684165 | -4.334017 | 1.04 | -4.039459
22 | 1.118 | 50.8849874 | -59.16545 | -8.2804626 | 2 | 154564.8 | 42840.65 | 33.40335 | -0.0005782273 | -0.002086186 | 0 | -0.0005782273 | -3.006782e-05 | -0.005684165 | -4.334017 | -0.005714232 | -4.630376 | 1.092 | -4.334017
23 | 1.17 | 52.573365 | -58.41175 | -5.838385 | 2 | 154564.8 | 42840.65 | 33.40335 | -0.0004076962 | -0.001470927 | 0 | -0.0004076962 | -2.12002e-05 | -0.005714232 | -4.630376 | -0.005735433 | -4.928067 | 1.144 | -4.630376
24 | 1.222 | 54.2014434 | -57.65805 | -3.4566066 | 2 | 154564.8 | 42840.65 | 33.40335 | -0.0002413759 | -0.0008708603 | 0 | -0.0002413759 | -1.255155e-05 | -0.005735433 | -4.928067 | -0.005747984 | -5.226636 | 1.196 | -4.928067
25 | 1.274 | 55.7692226 | -56.90435 | -1.1351274 | 2 | 154564.8 | 42840.65 | 33.40335 | -7.92663e-05 | -0.0002859849 | 0 | -7.92663e-05 | -4.121848e-06 | -0.005747984 | -5.226636 | -0.005752106 | -5.525638 | 1.248 | -5.226636
26 | 1.326 | 57.2767026 | -56.15065 | 1.1260526 | 1 | 150604.3 | 42544.99 | 34.32725 | 8.070046e-05 | 0.0002856701 | 0 | 8.070046e-05 | 4.196424e-06 | -0.005752106 | -5.525638 | -0.00574791 | -5.824638 | 1.3 | -5.525638
27 | 1.378 | 58.7238834 | -55.39695 | 3.3269334 | 1 | 150604.3 | 42544.99 | 34.32725 | 0.0002384303 | 0.0008440151 | 0 | 0.0002384303 | 1.239837e-05 | -0.00574791 | -5.824638 | -0.005735511 | -6.123207 | 1.352 | -5.824638
28 | 1.43 | 60.110765 | -54.64325 | 5.467515 | 1 | 150604.3 | 42544.99 | 34.32725 | 0.0003918387 | 0.001387063 | 0 | 0.0003918387 | 2.037561e-05 | -0.005735511 | -6.123207 | -0.005715136 | -6.420924 | 1.404 | -6.123207
29 | 1.482 | 61.4373474 | -53.88955 | 7.5477974 | 1 | 150604.3 | 42544.99 | 34.32725 | 0.0005409256 | 0.001914813 | 0 | 0.0005409256 | 2.812813e-05 | -0.005715136 | -6.420924 | -0.005687008 | -6.71738 | 1.456 | -6.420924
30 | 1.534 | 62.7036306 | -53.13585 | 9.5677806 | 1 | 150604.3 | 42544.99 | 34.32725 | 0.0006856911 | 0.002427266 | 0 | 0.0006856911 | 3.565594e-05 | -0.005687008 | -6.71738 | -0.005651352 | -7.012177 | 1.508 | -6.71738
31 | 1.586 | 63.9096146 | -52.38215 | 11.5274646 | 1 | 150604.3 | 42544.99 | 34.32725 | 0.0008261352 | 0.002924421 | 0 | 0.0008261352 | 4.295903e-05 | -0.005651352 | -7.012177 | -0.005608393 | -7.304931 | 1.56 | -7.012177
32 | 1.638 | 65.0552994 | -51.62845 | 13.4268494 | 1 | 150604.3 | 42544.99 | 34.32725 | 0.0009622578 | 0.003406279 | 0 | 0.0009622578 | 5.00374e-05 | -0.005608393 | -7.304931 | -0.005558355 | -7.595266 | 1.612 | -7.304931
33 | 1.69 | 66.140685 | -50.87475 | 15.265935 | 1 | 150604.3 | 42544.99 | 34.32725 | 0.001094059 | 0.00387284 | 0 | 0.001094059 | 5.689107e-05 | -0.005558355 | -7.595266 | -0.005501464 | -7.882821 | 1.664 | -7.595266
34 | 1.742 | 67.1657714 | -50.12105 | 17.0447214 | 1 | 150604.3 | 42544.99 | 34.32725 | 0.001221539 | 0.004324103 | 0 | 0.001221539 | 6.352001e-05 | -0.005501464 | -7.882821 | -0.005437944 | -8.167246 | 1.716 | -7.882821
35 | 1.794 | 68.1305586 | -49.36735 | 18.7632086 | 1 | 150604.3 | 42544.99 | 34.32725 | 0.001344697 | 0.004760069 | 0 | 0.001344697 | 6.992424e-05 | -0.005437944 | -8.167246 | -0.00536802 | -8.448201 | 1.768 | -8.167246
36 | 1.846 | 69.0350466 | -48.61365 | 20.4213966 | 1 | 150604.3 | 42544.99 | 34.32725 | 0.001463534 | 0.005180737 | 0 | 0.001463534 | 7.610376e-05 | -0.00536802 | -8.448201 | -0.005291916 | -8.725359 | 1.82 | -8.448201
37 | 1.898 | 69.8792354 | -47.85995 | 22.0192854 | 1 | 150604.3 | 42544.99 | 34.32725 | 0.001578049 | 0.005586108 | 0 | 0.001578049 | 8.205856e-05 | -0.005291916 | -8.725359 | -0.005209858 | -8.998406 | 1.872 | -8.725359
38 | 1.95 | 70.663125 | -47.10625 | 23.556875 | 1 | 150604.3 | 42544.99 | 34.32725 | 0.001688243 | 0.005976182 | 0 | 0.001688243 | 8.778864e-05 | -0.005209858 | -8.998406 | -0.005122069 | -9.267036 | 1.924 | -8.998406
39 | 2.002 | 71.3867154 | -46.35255 | 25.0341654 | 1 | 150604.3 | 42544.99 | 34.32725 | 0.001794116 | 0.006350958 | 0 | 0.001794116 | 9.329401e-05 | -0.005122069 | -9.267036 | -0.005028775 | -9.530958 | 1.976 | -9.267036
40 | 2.054 | 72.0500066 | -45.59885 | 26.4511566 | 1 | 150604.3 | 42544.99 | 34.32725 | 0.001895667 | 0.006710437 | 0 | 0.001895667 | 9.857467e-05 | -0.005028775 | -9.530958 | -0.0049302 | -9.789891 | 2.028 | -9.530958
41 | 2.106 | 72.6529986 | -44.84515 | 27.8078486 | 1 | 150604.3 | 42544.99 | 34.32725 | 0.001992896 | 0.007054618 | 0 | 0.001992896 | 0.0001036306 | -0.0049302 | -9.789891 | -0.00482657 | -10.04357 | 2.08 | -9.789891
42 | 2.158 | 73.1956914 | -44.09145 | 29.1042414 | 1 | 150604.3 | 42544.99 | 34.32725 | 0.002085804 | 0.007383502 | 0 | 0.002085804 | 0.0001084618 | -0.00482657 | -10.04357 | -0.004718108 | -10.29173 | 2.132 | -10.04357
43 | 2.21 | 73.678085 | -43.33775 | 30.340335 | 1 | 150604.3 | 42544.99 | 34.32725 | 0.002174391 | 0.007697089 | 0 | 0.002174391 | 0.0001130683 | -0.004718108 | -10.29173 | -0.004605039 | -10.53413 | 2.184 | -10.29173
44 | 2.262 | 74.1001794 | -42.58405 | 31.5161294 | 1 | 150604.3 | 42544.99 | 34.32725 | 0.002258656 | 0.007995378 | 0 | 0.002258656 | 0.0001174501 | -0.004605039 | -10.53413 | -0.004487589 | -10.77054 | 2.236 | -10.53413
45 | 2.314 | 74.4619746 | -41.83035 | 32.6316246 | 1 | 150604.3 | 42544.99 | 34.32725 | 0.0023386 | 0.00827837 | 0 | 0.0023386 | 0.0001216072 | -0.004487589 | -10.77054 | -0.004365982 | -11.00073 | 2.288 | -10.77054
46 | 2.366 | 74.7634706 | -41.07665 | 33.6868206 | 1 | 150604.3 | 42544.99 | 34.32725 | 0.002414223 | 0.008546064 | 0 | 0.002414223 | 0.0001255396 | -0.004365982 | -11.00073 | -0.004240442 | -11.2245 | 2.34 | -11.00073
47 | 2.418 | 75.0046674 | -40.32295 | 34.6817174 | 1 | 150604.3 | 42544.99 | 34.32725 | 0.002485524 | 0.008798461 | 0.5101685 | 0.005706185 | 0.0002967216 | -0.004240442 | -11.2245 | -0.003943721 | -11.43729 | 2.392 | -11.2245
48 | 2.47 | 75.185565 | -39.56925 | 35.616315 | 1 | 150604.3 | 42544.99 | 34.32725 | 0.002552503 | 0.009035561 | 0.5355382 | 0.006024428 | 0.0003132703 | -0.003943721 | -11.43729 | -0.003630451 | -11.63422 | 2.444 | -11.43729
49 | 2.522 | 75.3061634 | -38.81555 | 36.4906134 | 1 | 150604.3 | 42544.99 | 34.32725 | 0.002615161 | 0.009257363 | 0.5575282 | 0.006318376 | 0.0003285555 | -0.003630451 | -11.63422 | -0.003301895 | -11.81446 | 2.496 | -11.63422
50 | 2.574 | 75.3664626 | -38.06185 | 37.3046126 | 1 | 150604.3 | 42544.99 | 34.32725 | 0.002673498 | 0.009463868 | 0.5766273 | 0.00658901 | 0.0003426285 | -0.003301895 | -11.81446 | -0.002959266 | -11.97725 | 2.548 | -11.81446
51 | 2.626 | 75.3664626 | -37.30815 | 38.0583126 | 1 | 150604.3 | 42544.99 | 34.32725 | 0.002727513 | 0.009655075 | 0.59323 | 0.006837151 | 0.0003555318 | -0.002959266 | -11.97725 | -0.002603735 | -12.12188 | 2.6 | -11.97725
52 | 2.678 | 75.3061634 | -36.55445 | 38.7517134 | 1 | 150604.3 | 42544.99 | 34.32725 | 0.002777207 | 0.009830985 | 0.6076568 | 0.007063483 | 0.0003673011 | -0.002603735 | -12.12188 | -0.002236434 | -12.24773 | 2.652 | -12.12188
53 | 2.73 | 75.185565 | -35.80075 | 39.384815 | 1 | 150604.3 | 42544.99 | 34.32725 | 0.002822579 | 0.009991598 | 0.6201691 | 0.007268583 | 0.0003779663 | -0.002236434 | -12.24773 | -0.001858467 | -12.3542 | 2.704 | -12.24773
54 | 2.782 | 75.0046674 | -35.04705 | 39.9576174 | 1 | 150604.3 | 42544.99 | 34.32725 | 0.00286363 | 0.01013691 | 0.630981 | 0.007452933 | 0.0003875525 | -0.001858467 | -12.3542 | -0.001470915 | -12.44076 | 2.756 | -12.3542
55 | 2.834 | 74.7634706 | -34.29335 | 40.4701206 | 1 | 150604.3 | 42544.99 | 34.32725 | 0.002900359 | 0.01026693 | 0.6402681 | 0.00761694 | 0.0003960809 | -0.001470915 | -12.44076 | -0.001074834 | -12.50695 | 2.808 | -12.44076
56 | 2.886 | 74.4619746 | -33.53965 | 40.9223246 | 1 | 150604.3 | 42544.99 | 34.32725 | 0.002932767 | 0.01038165 | 0.6481745 | 0.007760944 | 0.0004035691 | -0.001074834 | -12.50695 | -0.0006712648 | -12.55235 | 2.86 | -12.50695
57 | 2.938 | 74.1001794 | -32.78595 | 41.3142294 | 1 | 150604.3 | 42544.99 | 34.32725 | 0.002960854 | 0.01048107 | 0.6548176 | 0.007885226 | 0.0004100318 | -0.0006712648 | -12.55235 | -0.000261233 | -12.57659 | 2.912 | -12.55235
58 | 2.99 | 73.678085 | -32.03225 | 41.645835 | 1 | 150604.3 | 42544.99 | 34.32725 | 0.002984619 | 0.0105652 | 0.6602928 | 0.007990021 | 0.0004154811 | -0.000261233 | -12.57659 | 0.0001542481 | -12.57937 | 2.964 | -12.57659
59 | 3.042 | 73.1956914 | -31.27855 | 41.9171414 | 1 | 150604.3 | 42544.99 | 34.32725 | 0.003004063 | 0.01063403 | 0.664676 | 0.008075517 | 0.0004199269 | 0.0001542481 | -12.57937 | 0.000574175 | -12.56044 | 3.016 | -12.57937
60 | 3.094 | 72.6529986 | -30.52485 | 42.1281486 | 1 | 150604.3 | 42544.99 | 34.32725 | 0.003019185 | 0.01068756 | 0.6680267 | 0.008141863 | 0.0004233769 | 0.000574175 | -12.56044 | 0.0009975519 | -12.51957 | 3.068 | -12.56044
61 | 3.146 | 72.0500066 | -29.77115 | 42.2788566 | 1 | 150604.3 | 42544.99 | 34.32725 | 0.003029985 | 0.01072579 | 0.6703892 | 0.008189171 | 0.0004258369 | 0.0009975519 | -12.51957 | 0.001423389 | -12.45663 | 3.12 | -12.51957
62 | 3.198 | 71.3867154 | -29.01745 | 42.3692654 | 1 | 150604.3 | 42544.99 | 34.32725 | 0.003036465 | 0.01074873 | 0.6717943 | 0.008217519 | 0.000427311 | 0.001423389 | -12.45663 | 0.0018507 | -12.3715 | 3.172 | -12.45663
63 | 3.25 | 70.663125 | -28.26375 | 42.399375 | 1 | 150604.3 | 42544.99 | 34.32725 | 0.003038623 | 0.01075637 | 0.6722603 | 0.008226955 | 0.0004278017 | 0.0018507 | -12.3715 | 0.002278501 | -12.26414 | 3.224 | -12.3715
64 | 3.302 | 69.8792354 | -27.51005 | 42.3691854 | 1 | 150604.3 | 42544.99 | 34.32725 | 0.003036459 | 0.01074871 | 0.6717931 | 0.008217494 | 0.0004273097 | 0.002278501 | -12.26414 | 0.002705811 | -12.13455 | 3.276 | -12.26414
65 | 3.354 | 69.0350466 | -26.75635 | 42.2786966 | 1 | 150604.3 | 42544.99 | 34.32725 | 0.003029974 | 0.01072575 | 0.6703867 | 0.00818912 | 0.0004258343 | 0.002705811 | -12.13455 | 0.003131645 | -11.98277 | 3.328 | -12.13455
66 | 3.406 | 68.1305586 | -26.00265 | 42.1279086 | 1 | 150604.3 | 42544.99 | 34.32725 | 0.003019168 | 0.0106875 | 0.6680229 | 0.008141787 | 0.0004233729 | 0.003131645 | -11.98277 | 0.003555018 | -11.80892 | 3.38 | -11.98277
67 | 3.458 | 67.1657714 | -25.24895 | 41.9168214 | 1 | 150604.3 | 42544.99 | 34.32725 | 0.00300404 | 0.01063395 | 0.6646709 | 0.008075417 | 0.0004199217 | 0.003555018 | -11.80892 | 0.00397494 | -11.61314 | 3.432 | -11.80892
68 | 3.51 | 66.140685 | -24.49525 | 41.645435 | 1 | 150604.3 | 42544.99 | 34.32725 | 0.00298459 | 0.0105651 | 0.6602863 | 0.007989895 | 0.0004154746 | 0.00397494 | -11.61314 | 0.004390415 | -11.39564 | 3.484 | -11.61314
69 | 3.562 | 65.0552994 | -23.74155 | 41.3137494 | 1 | 150604.3 | 42544.99 | 34.32725 | 0.002960819 | 0.01048095 | 0.6548096 | 0.007885074 | 0.0004100239 | 0.004390415 | -11.39564 | 0.004800438 | -11.15668 | 3.536 | -11.39564
70 | 3.614 | 63.9096146 | -22.98785 | 40.9217646 | 1 | 150604.3 | 42544.99 | 34.32725 | 0.002932727 | 0.01038151 | 0.6481649 | 0.007760766 | 0.0004035598 | 0.004800438 | -11.15668 | 0.005203998 | -10.89657 | 3.588 | -11.15668
71 | 3.666 | 62.7036306 | -22.23415 | 40.4694806 | 1 | 150604.3 | 42544.99 | 34.32725 | 0.002900313 | 0.01026677 | 0.6402567 | 0.007616736 | 0.0003960703 | 0.005203998 | -10.89657 | 0.005600069 | -10.61566 | 3.64 | -10.89657
72 | 3.718 | 61.4373474 | -21.48045 | 39.9568974 | 1 | 150604.3 | 42544.99 | 34.32725 | 0.002863578 | 0.01013673 | 0.6309677 | 0.007452702 | 0.0003875405 | 0.005600069 | -10.61566 | 0.005987609 | -10.31438 | 3.692 | -10.61566
73 | 3.77 | 60.110765 | -20.72675 | 39.384015 | 1 | 150604.3 | 42544.99 | 34.32725 | 0.002822522 | 0.009991395 | 0.6201537 | 0.007268324 | 0.0003779529 | 0.005987609 | -10.31438 | 0.006365562 | -9.993198 | 3.744 | -10.31438
74 | 3.822 | 58.7238834 | -19.97305 | 38.7508334 | 1 | 150604.3 | 42544.99 | 34.32725 | 0.002777144 | 0.009830762 | 0.607639 | 0.007063197 | 0.0003672862 | 0.006365562 | -9.993198 | 0.006732848 | -9.65264 | 3.796 | -9.993198
75 | 3.874 | 57.2767026 | -19.21935 | 38.0573526 | 1 | 150604.3 | 42544.99 | 34.32725 | 0.002727444 | 0.009654831 | 0.5932095 | 0.006836836 | 0.0003555155 | 0.006732848 | -9.65264 | 0.007088364 | -9.293288 | 3.848 | -9.65264
76 | 3.926 | 55.7692226 | -18.46565 | 37.3035726 | 1 | 150604.3 | 42544.99 | 34.32725 | 0.002673423 | 0.009463604 | 0.5766037 | 0.006588666 | 0.0003426107 | 0.007088364 | -9.293288 | 0.007430974 | -8.915785 | 3.9 | -9.293288
77 | 3.978 | 54.2014434 | -17.71195 | 36.4894934 | 1 | 150604.3 | 42544.99 | 34.32725 | 0.002615081 | 0.009257079 | 0.557501 | 0.006318002 | 0.0003285361 | 0.007430974 | -8.915785 | 0.00775951 | -8.520833 | 3.952 | -8.915785
78 | 4.03 | 52.573365 | -16.95825 | 35.615115 | 1 | 150604.3 | 42544.99 | 34.32725 | 0.002552417 | 0.009035256 | 0.5355069 | 0.006024023 | 0.0003132492 | 0.00775951 | -8.520833 | 0.00807276 | -8.109194 | 4.004 | -8.520833
79 | 4.082 | 50.8849874 | -16.20455 | 34.6804374 | 1 | 150604.3 | 42544.99 | 34.32725 | 0.002485432 | 0.008798136 | 0.5101323 | 0.005705746 | 0.0002966988 | 0.00807276 | -8.109194 | 0.008369458 | -7.681696 | 4.056 | -8.109194
80 | 4.134 | 49.1363106 | -15.45085 | 33.6854606 | 1 | 150604.3 | 42544.99 | 34.32725 | 0.002414125 | 0.008545719 | 0 | 0.002414125 | 0.0001255345 | 0.008369458 | -7.681696 | 0.008494993 | -7.24322 | 4.108 | -7.681696
81 | 4.186 | 47.3273346 | -14.69715 | 32.6301846 | 1 | 150604.3 | 42544.99 | 34.32725 | 0.002338497 | 0.008278004 | 0 | 0.002338497 | 0.0001216019 | 0.008494993 | -7.24322 | 0.008616595 | -6.798319 | 4.16 | -7.24322
82 | 4.238 | 45.4580594 | -13.94345 | 31.5146094 | 1 | 150604.3 | 42544.99 | 34.32725 | 0.002258548 | 0.007994992 | 0 | 0.002258548 | 0.0001174445 | 0.008616595 | -6.798319 | 0.008734039 | -6.347202 | 4.212 | -6.798319
83 | 4.29 | 43.528485 | -13.18975 | 30.338735 | 1 | 150604.3 | 42544.99 | 34.32725 | 0.002174277 | 0.007696683 | 0 | 0.002174277 | 0.0001130624 | 0.008734039 | -6.347202 | 0.008847102 | -5.890093 | 4.264 | -6.347202
84 | 4.342 | 41.5386114 | -12.43605 | 29.1025614 | 1 | 150604.3 | 42544.99 | 34.32725 | 0.002085684 | 0.007383076 | 0 | 0.002085684 | 0.0001084556 | 0.008847102 | -5.890093 | 0.008955557 | -5.427224 | 4.316 | -5.890093
85 | 4.394 | 39.4884386 | -11.68235 | 27.8060886 | 1 | 150604.3 | 42544.99 | 34.32725 | 0.00199277 | 0.007054172 | 0 | 0.00199277 | 0.000103624 | 0.008955557 | -5.427224 | 0.009059181 | -4.95884 | 4.368 | -5.427224
86 | 4.446 | 37.3779666 | -10.92865 | 26.4493166 | 1 | 150604.3 | 42544.99 | 34.32725 | 0.001895535 | 0.00670997 | 0 | 0.001895535 | 9.856781e-05 | 0.009059181 | -4.95884 | 0.009157749 | -4.4852 | 4.42 | -4.95884
87 | 4.498 | 35.2071954 | -10.17495 | 25.0322454 | 1 | 150604.3 | 42544.99 | 34.32725 | 0.001793978 | 0.006350471 | 0 | 0.001793978 | 9.328686e-05 | 0.009157749 | -4.4852 | 0.009251036 | -4.006572 | 4.472 | -4.4852
88 | 4.55 | 32.976125 | -9.42125 | 23.554875 | 1 | 150604.3 | 42544.99 | 34.32725 | 0.0016881 | 0.005975674 | 0 | 0.0016881 | 8.778119e-05 | 0.009251036 | -4.006572 | 0.009338817 | -3.523236 | 4.524 | -4.006572
89 | 4.602 | 30.6847554 | -8.66755 | 22.0172054 | 1 | 150604.3 | 42544.99 | 34.32725 | 0.0015779 | 0.005585581 | 0 | 0.0015779 | 8.205081e-05 | 0.009338817 | -3.523236 | 0.009420868 | -3.035484 | 4.576 | -3.523236
90 | 4.654 | 28.3330866 | -7.91385 | 20.4192366 | 1 | 150604.3 | 42544.99 | 34.32725 | 0.001463379 | 0.005180189 | 0 | 0.001463379 | 7.609571e-05 | 0.009420868 | -3.035484 | 0.009496964 | -2.54362 | 4.628 | -3.035484
91 | 4.706 | 25.9211186 | -7.16015 | 18.7609686 | 1 | 150604.3 | 42544.99 | 34.32725 | 0.001344536 | 0.004759501 | 0 | 0.001344536 | 6.991589e-05 | 0.009496964 | -2.54362 | 0.009566879 | -2.04796 | 4.68 | -2.54362
92 | 4.758 | 23.4488514 | -6.40645 | 17.0424014 | 1 | 150604.3 | 42544.99 | 34.32725 | 0.001221372 | 0.004323514 | 0 | 0.001221372 | 6.351136e-05 | 0.009566879 | -2.04796 | 0.009630391 | -1.548831 | 4.732 | -2.04796
93 | 4.81 | 20.916285 | -5.65275 | 15.263535 | 1 | 150604.3 | 42544.99 | 34.32725 | 0.001093887 | 0.003872231 | 0 | 0.001093887 | 5.688212e-05 | 0.009630391 | -1.548831 | 0.009687273 | -1.046572 | 4.784 | -1.548831
94 | 4.862 | 18.3234194 | -4.89905 | 13.4243694 | 1 | 150604.3 | 42544.99 | 34.32725 | 0.00096208 | 0.00340565 | 0 | 0.00096208 | 5.002816e-05 | 0.009687273 | -1.046572 | 0.009737301 | -0.5415332 | 4.836 | -1.046572
95 | 4.914 | 15.6702546 | -4.14535 | 11.5249046 | 1 | 150604.3 | 42544.99 | 34.32725 | 0.0008259517 | 0.002923772 | 0 | 0.0008259517 | 4.294949e-05 | 0.009737301 | -0.5415332 | 0.009780251 | -0.03407682 | 4.888 | -0.5415332
96 | 4.966 | 12.9567906 | -3.39165 | 9.5651406 | 1 | 150604.3 | 42544.99 | 34.32725 | 0.0006855019 | 0.002426596 | 0 | 0.0006855019 | 3.56461e-05 | 0.009780251 | -0.03407682 | 0.009815897 | 0.475423 | 4.94 | -0.03407682
97 | 5.018 | 10.1830274 | -2.63795 | 7.5450774 | 1 | 150604.3 | 42544.99 | 34.32725 | 0.0005407307 | 0.001914123 | 0 | 0.0005407307 | 2.8118e-05 | 0.009815897 | 0.475423 | 0.009844015 | 0.9865807 | 4.992 | 0.475423
98 | 5.07 | 7.348965 | -1.88425 | 5.464715 | 1 | 150604.3 | 42544.99 | 34.32725 | 0.000391638 | 0.001386352 | 0 | 0.000391638 | 2.036518e-05 | 0.009844015 | 0.9865807 | 0.00986438 | 1.498999 | 5.044 | 0.9865807
99 | 5.122 | 4.4546034 | -1.13055 | 3.3240534 | 1 | 150604.3 | 42544.99 | 34.32725 | 0.0002382239 | 0.0008432845 | 0 | 0.0002382239 | 1.238764e-05 | 0.00986438 | 1.498999 | 0.009876768 | 2.012269 | 5.096 | 1.498999
100 | 5.174 | 1.499943 | -0.37685 | 1.123093 | 1 | 150604.3 | 42544.99 | 34.32725 | 8.048832e-05 | 0.0002849192 | 0 | 8.048832e-05 | 4.185393e-06 | 0.009876768 | 2.012269 | 0.009880953 | 2.52597 | 5.148 | 2.012269
[18 empty] | 5.2 | 2.52597

## Es 6 (2)
Esempio 6
Verifica delle inflessioni di una trave a spessore (procedimento rigoroso)
b | 90 | cm |  | L | 5.2 | m |  | fctm | 2.56 | MPa
h | 26 | cm |  | fmax | 20.8 | mm |  | fcfm | 3.07 | MPa
c | 4 | cm |  | f | 2.4 |  |  | Ec | 31500 | MPa
d | 22 | cm | [5 empty] | Ec,eff | 9265 | MPa
gk | 20 | kN/m |  | g qp | 20 | kN/m |  | n | 15
qk | 7.6 | kN/m |  | q qp | 2.3 | kN/m |  | n=Es/Ecm | 6.349206
|  |  |  | q tot | 22.3 | kN/m
primo tratto M+ |  |  |  | secondo tratto M- |  |  |  | terzo tratto M-
As (inf) | 9.36 | cm2 |  | As (sup) | 9.36 | cm2 |  | As (sup) | 15.64 | cm2
A's | 6.16 | cm2 |  | A's | 9.36 | cm2 |  | A's | 9.36 | cm2
dG,sup | 13.16791 | cm |  | dG,sup | 13 | cm |  | dG,sup | 12.68773 | cm
dG,inf | 12.83209 | cm |  | dG,inf | 13 | cm |  | dG,inf | 13.31227 | cm
I I | 150604.3 | cm4 |  | I I | 154564.8 | cm4 |  | I I | 161930.3 | cm4
x | 6.553584 | cm |  | x | 6.411757 | cm |  | x | 7.855581 | cm
I II | 42544.99 | cm4 |  | I II | 42840.65 | cm4 |  | I II | 63565.34 | cm4
dG,sup | 12.39267 | cm |  | dG,sup | 13 | cm |  | dG,sup | 12.68773 | cm
dG,inf | 13.60733 | cm |  | dG,inf | 13 | cm |  | dG,inf | 13.31227 | cm
I (Es/Ecm) | 152150.5 | cm4 |  | I (Es/Ecm) | 141447.4 | cm4 |  | I (Es/Ecm) | 144696.7 | cm4
Mr | 34.32725 | kNm |  | Mr | 33.40335 | kNm |  | Mr | 35.01167 | kNm
M-qp | 76.3733 | kNm |  | q l / 2 | 57.98 |  |  | b | 0.5 | [6 empty] | f | 13.55894
[8 empty] | dz | 0.052
n | z | M(q) | M(M-) | M | tratto | I I | I II | Mr | M / E I I | M / E I II | z | c | Df | f1 | v1 | f2 | v2 | z | v
1 | 0.026 | 1.4999426 | -75.99143 | -74.49149 | 3 | 161930.3 | 63565.34 | 35.01167 | -0.00496516 | -0.01264855 | 0.8895458 | -0.01179989 | -0.0006135942 | 0 | 0 | -0.0006135942 | -0.01595345 | 0 | 0
2 | 0.078 | 4.4546034 | -75.2277 | -70.77309 | 3 | 161930.3 | 63565.34 | 35.01167 | -0.004717314 | -0.01201717 | 0.8776344 | -0.01112392 | -0.000578444 | -0.0006135942 | -0.01595345 | -0.001192038 | -0.0628999 | 0.052 | -0.01595345
3 | 0.13 | 7.348965 | -74.46396 | -67.115 | 3 | 161930.3 | 63565.34 | 35.01167 | -0.004473487 | -0.01139604 | 0.8639318 | -0.0104541 | -0.000543613 | -0.001192038 | -0.0628999 | -0.001735651 | -0.1390198 | 0.104 | -0.0628999
4 | 0.182 | 10.1830274 | -73.70023 | -63.5172 | 3 | 161930.3 | 63565.34 | 35.01167 | -0.004233679 | -0.01078513 | 0.8480807 | -0.009789842 | -0.0005090718 | -0.001735651 | -0.1390198 | -0.002244723 | -0.2425096 | 0.156 | -0.1390198
5 | 0.234 | 12.9567906 | -72.9365 | -59.97971 | 3 | 161930.3 | 63565.34 | 35.01167 | -0.003997891 | -0.01018447 | 0.8296324 | -0.009130479 | -0.0004747849 | -0.002244723 | -0.2425096 | -0.002719508 | -0.3715796 | 0.208 | -0.2425096
6 | 0.286 | 15.6702546 | -72.17277 | -56.50251 | 3 | 161930.3 | 63565.34 | 35.01167 | -0.003766121 | -0.009594049 | 0.8080181 | -0.008475193 | -0.00044071 | -0.002719508 | -0.3715796 | -0.003160218 | -0.5244524 | 0.26 | -0.3715796
7 | 0.338 | 18.3234194 | -71.40903 | -53.08561 | 3 | 161930.3 | 63565.34 | 35.01167 | -0.003538371 | -0.009013865 | 0.7825086 | -0.007822992 | -0.0004067956 | -0.003160218 | -0.5244524 | -0.003567014 | -0.6993605 | 0.312 | -0.5244524
8 | 0.39 | 20.916285 | -70.6453 | -49.72902 | 3 | 161930.3 | 63565.34 | 35.01167 | -0.00331464 | -0.008443919 | 0.7521574 | -0.007172665 | -0.0003729786 | -0.003567014 | -0.6993605 | -0.003939992 | -0.8945426 | 0.364 | -0.6993605
9 | 0.442 | 23.4488514 | -69.88157 | -46.43272 | 3 | 161930.3 | 63565.34 | 35.01167 | -0.003094929 | -0.007884212 | 0.7157192 | -0.00652271 | -0.0003391809 | -0.003939992 | -0.8945426 | -0.004279173 | -1.108241 | 0.416 | -0.8945426
10 | 0.494 | 25.9211186 | -69.11783 | -43.19672 | 3 | 161930.3 | 63565.34 | 35.01167 | -0.002879236 | -0.007334743 | 0.6715311 | -0.005871248 | -0.0003053049 | -0.004279173 | -1.108241 | -0.004584478 | -1.338696 | 0.468 | -1.108241
11 | 0.546 | 28.3330866 | -68.3541 | -40.02101 | 3 | 161930.3 | 63565.34 | 35.01167 | -0.002667563 | -0.006795513 | 0.6173343 | -0.005215889 | -0.0002712262 | -0.004584478 | -1.338696 | -0.004855704 | -1.584141 | 0.52 | -1.338696
12 | 0.598 | 30.6847554 | -67.59037 | -36.90561 | 3 | 161930.3 | 63565.34 | 35.01167 | -0.002459909 | -0.006266523 | 0.5500017 | -0.004553553 | -0.0002367848 | -0.004855704 | -1.584141 | -0.005092489 | -1.842794 | 0.572 | -1.584141
13 | 0.65 | 32.976125 | -66.82664 | -33.85051 | 2 | 154564.8 | 42840.65 | 33.40335 | -0.002363792 | -0.008528325 | 0.5131225 | -0.005526952 | -0.0002874015 | -0.005092489 | -1.842794 | -0.00537989 | -2.115075 | 0.624 | -1.842794
14 | 0.702 | 35.2071954 | -66.0629 | -30.85571 | 2 | 154564.8 | 42840.65 | 33.40335 | -0.002154664 | -0.007773812 | 0 | -0.002154664 | -0.0001120425 | -0.00537989 | -2.115075 | -0.005491933 | -2.397743 | 0.676 | -2.115075
15 | 0.754 | 37.3779666 | -65.29917 | -27.9212 | 2 | 154564.8 | 42840.65 | 33.40335 | -0.001949746 | -0.007034491 | 0 | -0.001949746 | -0.0001013868 | -0.005491933 | -2.397743 | -0.00559332 | -2.685959 | 0.728 | -2.397743
16 | 0.806 | 39.4884386 | -64.53544 | -25.047 | 2 | 154564.8 | 42840.65 | 33.40335 | -0.00174904 | -0.006310361 | 0 | -0.00174904 | -9.095006e-05 | -0.00559332 | -2.685959 | -0.00568427 | -2.979177 | 0.78 | -2.685959
17 | 0.858 | 41.5386114 | -63.7717 | -22.23309 | 2 | 154564.8 | 42840.65 | 33.40335 | -0.001552544 | -0.005601423 | 0 | -0.001552544 | -8.073227e-05 | -0.00568427 | -2.979177 | -0.005765002 | -3.276858 | 0.832 | -2.979177
18 | 0.91 | 43.528485 | -63.00797 | -19.47949 | 2 | 154564.8 | 42840.65 | 33.40335 | -0.001360259 | -0.004907677 | 0 | -0.001360259 | -7.073344e-05 | -0.005765002 | -3.276858 | -0.005835736 | -3.578477 | 0.884 | -3.276858
19 | 0.962 | 45.4580594 | -62.24424 | -16.78618 | 2 | 154564.8 | 42840.65 | 33.40335 | -0.001172184 | -0.004229123 | 0 | -0.001172184 | -6.095357e-05 | -0.005835736 | -3.578477 | -0.005896689 | -3.88352 | 0.936 | -3.578477
20 | 1.014 | 47.3273346 | -61.4805 | -14.15317 | 2 | 154564.8 | 42840.65 | 33.40335 | -0.0009883203 | -0.003565761 | 0 | -0.0009883203 | -5.139265e-05 | -0.005896689 | -3.88352 | -0.005948082 | -4.191484 | 0.988 | -3.88352
21 | 1.066 | 49.1363106 | -60.71677 | -11.58046 | 2 | 154564.8 | 42840.65 | 33.40335 | -0.0008086672 | -0.002917591 | 0 | -0.0008086672 | -4.205069e-05 | -0.005948082 | -4.191484 | -0.005990132 | -4.501878 | 1.04 | -4.191484
22 | 1.118 | 50.8849874 | -59.95304 | -9.068051 | 2 | 154564.8 | 42840.65 | 33.40335 | -0.0006332248 | -0.002284612 | 0 | -0.0006332248 | -3.292769e-05 | -0.005990132 | -4.501878 | -0.00602306 | -4.814221 | 1.092 | -4.501878
23 | 1.17 | 52.573365 | -59.18931 | -6.61594 | 2 | 154564.8 | 42840.65 | 33.40335 | -0.0004619932 | -0.001666825 | 0 | -0.0004619932 | -2.402365e-05 | -0.00602306 | -4.814221 | -0.006047084 | -5.128044 | 1.144 | -4.814221
24 | 1.222 | 54.2014434 | -58.42557 | -4.224129 | 2 | 154564.8 | 42840.65 | 33.40335 | -0.0002949722 | -0.001064231 | 0 | -0.0002949722 | -1.533856e-05 | -0.006047084 | -5.128044 | -0.006062422 | -5.442892 | 1.196 | -5.128044
25 | 1.274 | 55.7692226 | -57.66184 | -1.892617 | 2 | 154564.8 | 42840.65 | 33.40335 | -0.000132162 | -0.0004768274 | 0 | -0.000132162 | -6.872425e-06 | -0.006062422 | -5.442892 | -0.006069295 | -5.758316 | 1.248 | -5.442892
26 | 1.326 | 57.2767026 | -56.89811 | 0.3785961 | 1 | 150604.3 | 42544.99 | 34.32725 | 2.713273e-05 | 9.604666e-05 | 0 | 2.713273e-05 | 1.410902e-06 | -0.006069295 | -5.758316 | -0.006067884 | -6.073883 | 1.3 | -5.758316
27 | 1.378 | 58.7238834 | -56.13437 | 2.58951 | 1 | 150604.3 | 42544.99 | 34.32725 | 0.0001855816 | 0.000656937 | 0 | 0.0001855816 | 9.650242e-06 | -0.006067884 | -6.073883 | -0.006058234 | -6.389162 | 1.352 | -6.073883
28 | 1.43 | 60.110765 | -55.37064 | 4.740124 | 1 | 150604.3 | 42544.99 | 34.32725 | 0.000339709 | 0.00120253 | 0 | 0.000339709 | 1.766487e-05 | -0.006058234 | -6.389162 | -0.006040569 | -6.703731 | 1.404 | -6.389162
29 | 1.482 | 61.4373474 | -54.60691 | 6.83044 | 1 | 150604.3 | 42544.99 | 34.32725 | 0.000489515 | 0.001732825 | 0 | 0.000489515 | 2.545478e-05 | -0.006040569 | -6.703731 | -0.006015114 | -7.017179 | 1.456 | -6.703731
30 | 1.534 | 62.7036306 | -53.84317 | 8.860456 | 1 | 150604.3 | 42544.99 | 34.32725 | 0.0006349995 | 0.002247823 | 0 | 0.0006349995 | 3.301997e-05 | -0.006015114 | -7.017179 | -0.005982094 | -7.329106 | 1.508 | -7.017179
31 | 1.586 | 63.9096146 | -53.07944 | 10.83017 | 1 | 150604.3 | 42544.99 | 34.32725 | 0.0007761626 | 0.002747524 | 0 | 0.0007761626 | 4.036045e-05 | -0.005982094 | -7.329106 | -0.005941734 | -7.639125 | 1.56 | -7.329106
32 | 1.638 | 65.0552994 | -52.31571 | 12.73959 | 1 | 150604.3 | 42544.99 | 34.32725 | 0.0009130042 | 0.003231927 | 0 | 0.0009130042 | 4.747622e-05 | -0.005941734 | -7.639125 | -0.005894257 | -7.946861 | 1.612 | -7.639125
33 | 1.69 | 66.140685 | -51.55198 | 14.58871 | 1 | 150604.3 | 42544.99 | 34.32725 | 0.001045524 | 0.003701033 | 0 | 0.001045524 | 5.436727e-05 | -0.005894257 | -7.946861 | -0.00583989 | -8.251949 | 1.664 | -7.946861
34 | 1.742 | 67.1657714 | -50.78824 | 16.37753 | 1 | 150604.3 | 42544.99 | 34.32725 | 0.001173723 | 0.004154842 | 0 | 0.001173723 | 6.103361e-05 | -0.00583989 | -8.251949 | -0.005778856 | -8.554036 | 1.716 | -8.251949
35 | 1.794 | 68.1305586 | -50.02451 | 18.10605 | 1 | 150604.3 | 42544.99 | 34.32725 | 0.0012976 | 0.004593353 | 0 | 0.0012976 | 6.747523e-05 | -0.005778856 | -8.554036 | -0.005711381 | -8.852783 | 1.768 | -8.554036
36 | 1.846 | 69.0350466 | -49.26078 | 19.77427 | 1 | 150604.3 | 42544.99 | 34.32725 | 0.001417156 | 0.005016567 | 0 | 0.001417156 | 7.369213e-05 | -0.005711381 | -8.852783 | -0.005637689 | -9.147858 | 1.82 | -8.852783
37 | 1.898 | 69.8792354 | -48.49704 | 21.38219 | 1 | 150604.3 | 42544.99 | 34.32725 | 0.001532391 | 0.005424483 | 0 | 0.001532391 | 7.968432e-05 | -0.005637689 | -9.147858 | -0.005558005 | -9.438947 | 1.872 | -9.147858
38 | 1.95 | 70.663125 | -47.73331 | 22.92981 | 1 | 150604.3 | 42544.99 | 34.32725 | 0.001643304 | 0.005817102 | 0 | 0.001643304 | 8.54518e-05 | -0.005558005 | -9.438947 | -0.005472553 | -9.725741 | 1.924 | -9.438947
39 | 2.002 | 71.3867154 | -46.96958 | 24.41714 | 1 | 150604.3 | 42544.99 | 34.32725 | 0.001749895 | 0.006194423 | 0 | 0.001749895 | 9.099455e-05 | -0.005472553 | -9.725741 | -0.005381558 | -10.00795 | 1.976 | -9.725741
40 | 2.054 | 72.0500066 | -46.20584 | 25.84416 | 1 | 150604.3 | 42544.99 | 34.32725 | 0.001852165 | 0.006556447 | 0 | 0.001852165 | 9.63126e-05 | -0.005381558 | -10.00795 | -0.005285246 | -10.28528 | 2.028 | -10.00795
41 | 2.106 | 72.6529986 | -45.44211 | 27.21089 | 1 | 150604.3 | 42544.99 | 34.32725 | 0.001950114 | 0.006903174 | 0 | 0.001950114 | 0.0001014059 | -0.005285246 | -10.28528 | -0.00518384 | -10.55748 | 2.08 | -10.28528
42 | 2.158 | 73.1956914 | -44.67838 | 28.51731 | 1 | 150604.3 | 42544.99 | 34.32725 | 0.002043741 | 0.007234603 | 0 | 0.002043741 | 0.0001062745 | -0.00518384 | -10.55748 | -0.005077565 | -10.82428 | 2.132 | -10.55748
43 | 2.21 | 73.678085 | -43.91465 | 29.76344 | 1 | 150604.3 | 42544.99 | 34.32725 | 0.002133047 | 0.007550735 | 0 | 0.002133047 | 0.0001109184 | -0.005077565 | -10.82428 | -0.004966647 | -11.08543 | 2.184 | -10.82428
44 | 2.262 | 74.1001794 | -43.15091 | 30.94927 | 1 | 150604.3 | 42544.99 | 34.32725 | 0.002218031 | 0.00785157 | 0 | 0.002218031 | 0.0001153376 | -0.004966647 | -11.08543 | -0.004851309 | -11.34069 | 2.236 | -11.08543
45 | 2.314 | 74.4619746 | -42.38718 | 32.07479 | 1 | 150604.3 | 42544.99 | 34.32725 | 0.002298694 | 0.008137107 | 0 | 0.002298694 | 0.0001195321 | -0.004851309 | -11.34069 | -0.004731777 | -11.58985 | 2.288 | -11.34069
46 | 2.366 | 74.7634706 | -41.62345 | 33.14002 | 1 | 150604.3 | 42544.99 | 34.32725 | 0.002375036 | 0.008407346 | 0 | 0.002375036 | 0.0001235019 | -0.004731777 | -11.58985 | -0.004608275 | -11.8327 | 2.34 | -11.58985
47 | 2.418 | 75.0046674 | -40.85971 | 34.14495 | 1 | 150604.3 | 42544.99 | 34.32725 | 0.002447056 | 0.008662289 | 0 | 0.002447056 | 0.0001272469 | -0.004608275 | -11.8327 | -0.004481028 | -12.06902 | 2.392 | -11.8327
48 | 2.47 | 75.185565 | -40.09598 | 35.08958 | 1 | 150604.3 | 42544.99 | 34.32725 | 0.002514754 | 0.008901933 | 0.5214895 | 0.005845601 | 0.0003039712 | -0.004481028 | -12.06902 | -0.004177057 | -12.29413 | 2.444 | -12.06902
49 | 2.522 | 75.3061634 | -39.33225 | 35.97392 | 1 | 150604.3 | 42544.99 | 34.32725 | 0.002578131 | 0.009126281 | 0.5447264 | 0.006145081 | 0.0003195442 | -0.004177057 | -12.29413 | -0.003857513 | -12.50303 | 2.496 | -12.29413
50 | 2.574 | 75.3664626 | -38.56852 | 36.79795 | 1 | 150604.3 | 42544.99 | 34.32725 | 0.002637187 | 0.009335331 | 0.5648883 | 0.00642089 | 0.0003338863 | -0.003857513 | -12.50303 | -0.003523627 | -12.69494 | 2.548 | -12.50303
51 | 2.626 | 75.3664626 | -37.80478 | 37.56168 | 1 | 150604.3 | 42544.99 | 34.32725 | 0.002691921 | 0.009529084 | 0.5824025 | 0.006673902 | 0.0003470429 | -0.003523627 | -12.69494 | -0.003176584 | -12.86914 | 2.6 | -12.69494
52 | 2.678 | 75.3061634 | -37.04105 | 38.26511 | 1 | 150604.3 | 42544.99 | 34.32725 | 0.002742334 | 0.009707539 | 0.5976149 | 0.006904844 | 0.0003590519 | -0.003176584 | -12.86914 | -0.002817532 | -13.02499 | 2.652 | -12.86914
53 | 2.73 | 75.185565 | -36.27732 | 38.90825 | 1 | 150604.3 | 42544.99 | 34.32725 | 0.002788425 | 0.009870697 | 0.6108074 | 0.007114329 | 0.0003699451 | -0.002817532 | -13.02499 | -0.002447587 | -13.16188 | 2.704 | -13.02499
54 | 2.782 | 75.0046674 | -35.51358 | 39.49108 | 1 | 150604.3 | 42544.99 | 34.32725 | 0.002830195 | 0.01001856 | 0.6222106 | 0.00730287 | 0.0003797492 | -0.002447587 | -13.16188 | -0.002067838 | -13.27928 | 2.756 | -13.16188
55 | 2.834 | 74.7634706 | -34.74985 | 40.01362 | 1 | 150604.3 | 42544.99 | 34.32725 | 0.002867643 | 0.01015112 | 0.6320132 | 0.007470897 | 0.0003884866 | -0.002067838 | -13.27928 | -0.001679351 | -13.37671 | 2.808 | -13.27928
56 | 2.886 | 74.4619746 | -33.98612 | 40.47586 | 1 | 150604.3 | 42544.99 | 34.32725 | 0.00290077 | 0.01026839 | 0.6403701 | 0.007618771 | 0.0003961761 | -0.001679351 | -13.37671 | -0.001283175 | -13.45374 | 2.86 | -13.37671
57 | 2.938 | 74.1001794 | -33.22238 | 40.8778 | 1 | 150604.3 | 42544.99 | 34.32725 | 0.002929576 | 0.01037035 | 0.6474076 | 0.007746792 | 0.0004028332 | -0.001283175 | -13.45374 | -0.0008803417 | -13.50999 | 2.912 | -13.45374
58 | 2.99 | 73.678085 | -32.45865 | 41.21943 | 1 | 150604.3 | 42544.99 | 34.32725 | 0.00295406 | 0.01045702 | 0.6532281 | 0.007855208 | 0.0004084708 | -0.0008803417 | -13.50999 | -0.0004718709 | -13.54514 | 2.964 | -13.50999
59 | 3.042 | 73.1956914 | -31.69492 | 41.50077 | 1 | 150604.3 | 42544.99 | 34.32725 | 0.002974223 | 0.0105284 | 0.6579138 | 0.007944219 | 0.0004130994 | -0.0004718709 | -13.54514 | -5.87715e-05 | -13.55894 | 3.016 | -13.54514
60 | 3.094 | 72.6529986 | -30.93119 | 41.72181 | 1 | 150604.3 | 42544.99 | 34.32725 | 0.002990064 | 0.01058447 | 0.6615289 | 0.008013986 | 0.0004167273 | -5.87715e-05 | -13.55894 | 0.0003579558 | -13.55116 | 3.068 | -13.55894
61 | 3.146 | 72.0500066 | -30.16745 | 41.88255 | 1 | 150604.3 | 42544.99 | 34.32725 | 0.003001584 | 0.01062525 | 0.664122 | 0.00806463 | 0.0004193608 | 0.0003579558 | -13.55116 | 0.0007773165 | -13.52165 | 3.12 | -13.55116
62 | 3.198 | 71.3867154 | -29.40372 | 41.983 | 1 | 150604.3 | 42544.99 | 34.32725 | 0.003008782 | 0.01065073 | 0.6657272 | 0.008096237 | 0.0004210043 | 0.0007773165 | -13.52165 | 0.001198321 | -13.47028 | 3.172 | -13.52165
63 | 3.25 | 70.663125 | -28.63999 | 42.02314 | 1 | 150604.3 | 42544.99 | 34.32725 | 0.003011659 | 0.01066092 | 0.6663655 | 0.008108861 | 0.0004216608 | 0.001198321 | -13.47028 | 0.001619982 | -13.397 | 3.224 | -13.47028
64 | 3.302 | 69.8792354 | -27.87625 | 42.00298 | 1 | 150604.3 | 42544.99 | 34.32725 | 0.003010214 | 0.0106558 | 0.6660452 | 0.008102523 | 0.0004213312 | 0.001619982 | -13.397 | 0.002041313 | -13.30181 | 3.276 | -13.397
65 | 3.354 | 69.0350466 | -27.11252 | 41.92253 | 1 | 150604.3 | 42544.99 | 34.32725 | 0.003004448 | 0.01063539 | 0.6647622 | 0.008077212 | 0.000420015 | 0.002041313 | -13.30181 | 0.002461328 | -13.18474 | 3.328 | -13.30181
66 | 3.406 | 68.1305586 | -26.34879 | 41.78177 | 1 | 150604.3 | 42544.99 | 34.32725 | 0.002994361 | 0.01059969 | 0.6624996 | 0.008032886 | 0.00041771 | 0.002461328 | -13.18474 | 0.002879038 | -13.04589 | 3.38 | -13.18474
67 | 3.458 | 67.1657714 | -25.58505 | 41.58072 | 1 | 150604.3 | 42544.99 | 34.32725 | 0.002979952 | 0.01054868 | 0.6592279 | 0.007969469 | 0.0004144124 | 0.002879038 | -13.04589 | 0.00329345 | -12.88541 | 3.432 | -13.04589
68 | 3.51 | 66.140685 | -24.82132 | 41.31936 | 1 | 150604.3 | 42544.99 | 34.32725 | 0.002961222 | 0.01048238 | 0.6549034 | 0.007886851 | 0.0004101163 | 0.00329345 | -12.88541 | 0.003703567 | -12.70348 | 3.484 | -12.88541
69 | 3.562 | 65.0552994 | -24.05759 | 40.99771 | 1 | 150604.3 | 42544.99 | 34.32725 | 0.00293817 | 0.01040078 | 0.6494672 | 0.007784887 | 0.0004048141 | 0.003703567 | -12.70348 | 0.004108381 | -12.50037 | 3.536 | -12.70348
70 | 3.614 | 63.9096146 | -23.29386 | 40.61576 | 1 | 150604.3 | 42544.99 | 34.32725 | 0.002910797 | 0.01030388 | 0.6428433 | 0.007663389 | 0.0003984962 | 0.004108381 | -12.50037 | 0.004506877 | -12.27638 | 3.588 | -12.50037
71 | 3.666 | 62.7036306 | -22.53012 | 40.17351 | 1 | 150604.3 | 42544.99 | 34.32725 | 0.002879102 | 0.01019168 | 0.6349365 | 0.007522126 | 0.0003911506 | 0.004506877 | -12.27638 | 0.004898028 | -12.03185 | 3.64 | -12.27638
72 | 3.718 | 61.4373474 | -21.76639 | 39.67096 | 1 | 150604.3 | 42544.99 | 34.32725 | 0.002843086 | 0.01006419 | 0.6256287 | 0.007360816 | 0.0003827624 | 0.004898028 | -12.03185 | 0.00528079 | -11.7672 | 3.692 | -12.03185
73 | 3.77 | 60.110765 | -21.00266 | 39.10811 | 1 | 150604.3 | 42544.99 | 34.32725 | 0.002802748 | 0.009921399 | 0.6147751 | 0.007179118 | 0.0003733141 | 0.00528079 | -11.7672 | 0.005654104 | -11.48289 | 3.744 | -11.7672
74 | 3.822 | 58.7238834 | -20.23892 | 38.48496 | 1 | 150604.3 | 42544.99 | 34.32725 | 0.002758089 | 0.009763312 | 0.602199 | 0.006976627 | 0.0003627846 | 0.005654104 | -11.48289 | 0.006016889 | -11.17945 | 3.796 | -11.48289
75 | 3.874 | 57.2767026 | -19.47519 | 37.80151 | 1 | 150604.3 | 42544.99 | 34.32725 | 0.002709109 | 0.009589927 | 0.5876846 | 0.006752859 | 0.0003511487 | 0.006016889 | -11.17945 | 0.006368037 | -10.85744 | 3.848 | -11.17945
76 | 3.926 | 55.7692226 | -18.71146 | 37.05776 | 1 | 150604.3 | 42544.99 | 34.32725 | 0.002655807 | 0.009401244 | 0.5709682 | 0.006507237 | 0.0003383763 | 0.006368037 | -10.85744 | 0.006706414 | -10.5175 | 3.9 | -10.85744
77 | 3.978 | 54.2014434 | -17.94772 | 36.25372 | 1 | 150604.3 | 42544.99 | 34.32725 | 0.002598184 | 0.009197265 | 0.5517268 | 0.006239073 | 0.0003244318 | 0.006706414 | -10.5175 | 0.007030846 | -10.16033 | 3.952 | -10.5175
78 | 4.03 | 52.573365 | -17.18399 | 35.38937 | 1 | 150604.3 | 42544.99 | 34.32725 | 0.002536239 | 0.008977987 | 0.5295622 | 0.005947546 | 0.0003092724 | 0.007030846 | -10.16033 | 0.007340118 | -9.786689 | 4.004 | -10.16033
79 | 4.082 | 50.8849874 | -16.42026 | 34.46473 | 1 | 150604.3 | 42544.99 | 34.32725 | 0.002469973 | 0.008743413 | 0.5039811 | 0.005631668 | 0.0002928467 | 0.007340118 | -9.786689 | 0.007632965 | -9.397389 | 4.056 | -9.786689
80 | 4.134 | 49.1363106 | -15.65653 | 33.47978 | 1 | 150604.3 | 42544.99 | 34.32725 | 0.002399385 | 0.008493541 | 0 | 0.002399385 | 0.000124768 | 0.007632965 | -9.397389 | 0.007757733 | -8.997231 | 4.108 | -9.397389
81 | 4.186 | 47.3273346 | -14.89279 | 32.43454 | 1 | 150604.3 | 42544.99 | 34.32725 | 0.002324476 | 0.008228371 | 0 | 0.002324476 | 0.0001208728 | 0.007757733 | -8.997231 | 0.007878605 | -8.590686 | 4.16 | -8.997231
82 | 4.238 | 45.4580594 | -14.12906 | 31.329 | 1 | 150604.3 | 42544.99 | 34.32725 | 0.002245246 | 0.007947905 | 0 | 0.002245246 | 0.0001167528 | 0.007878605 | -8.590686 | 0.007995358 | -8.177963 | 4.212 | -8.590686
83 | 4.29 | 43.528485 | -13.36533 | 30.16316 | 1 | 150604.3 | 42544.99 | 34.32725 | 0.002161694 | 0.00765214 | 0 | 0.002161694 | 0.0001124081 | 0.007995358 | -8.177963 | 0.008107766 | -7.759282 | 4.264 | -8.177963
84 | 4.342 | 41.5386114 | -12.60159 | 28.93702 | 1 | 150604.3 | 42544.99 | 34.32725 | 0.00207382 | 0.007341079 | 0 | 0.00207382 | 0.0001078386 | 0.008107766 | -7.759282 | 0.008215605 | -7.334874 | 4.316 | -7.759282
85 | 4.394 | 39.4884386 | -11.83786 | 27.65058 | 1 | 150604.3 | 42544.99 | 34.32725 | 0.001981625 | 0.00701472 | 0 | 0.001981625 | 0.0001030445 | 0.008215605 | -7.334874 | 0.008318649 | -6.904983 | 4.368 | -7.334874
86 | 4.446 | 37.3779666 | -11.07413 | 26.30384 | 1 | 150604.3 | 42544.99 | 34.32725 | 0.001885109 | 0.006673063 | 0 | 0.001885109 | 9.802566e-05 | 0.008318649 | -6.904983 | 0.008416675 | -6.469865 | 4.42 | -6.904983
87 | 4.498 | 35.2071954 | -10.3104 | 24.8968 | 1 | 150604.3 | 42544.99 | 34.32725 | 0.001784271 | 0.00631611 | 0 | 0.001784271 | 9.27821e-05 | 0.008416675 | -6.469865 | 0.008509457 | -6.029786 | 4.472 | -6.469865
88 | 4.55 | 32.976125 | -9.546662 | 23.42946 | 1 | 150604.3 | 42544.99 | 34.32725 | 0.001679112 | 0.005943858 | 0 | 0.001679112 | 8.731382e-05 | 0.008509457 | -6.029786 | 0.008596771 | -5.585024 | 4.524 | -6.029786
89 | 4.602 | 30.6847554 | -8.782929 | 21.90183 | 1 | 150604.3 | 42544.99 | 34.32725 | 0.001569631 | 0.00555631 | 0 | 0.001569631 | 8.162083e-05 | 0.008596771 | -5.585024 | 0.008678392 | -5.135869 | 4.576 | -5.585024
90 | 4.654 | 28.3330866 | -8.019196 | 20.31389 | 1 | 150604.3 | 42544.99 | 34.32725 | 0.001455829 | 0.005153464 | 0 | 0.001455829 | 7.570312e-05 | 0.008678392 | -5.135869 | 0.008754095 | -4.682625 | 4.628 | -5.135869
91 | 4.706 | 25.9211186 | -7.255463 | 18.66566 | 1 | 150604.3 | 42544.99 | 34.32725 | 0.001337706 | 0.00473532 | 0 | 0.001337706 | 6.956069e-05 | 0.008754095 | -4.682625 | 0.008823656 | -4.225603 | 4.68 | -4.682625
92 | 4.758 | 23.4488514 | -6.49173 | 16.95712 | 1 | 150604.3 | 42544.99 | 34.32725 | 0.001215261 | 0.00430188 | 0 | 0.001215261 | 6.319355e-05 | 0.008823656 | -4.225603 | 0.008886849 | -3.76513 | 4.732 | -4.225603
93 | 4.81 | 20.916285 | -5.727997 | 15.18829 | 1 | 150604.3 | 42544.99 | 34.32725 | 0.001088494 | 0.003853141 | 0 | 0.001088494 | 5.66017e-05 | 0.008886849 | -3.76513 | 0.008943451 | -3.301542 | 4.784 | -3.76513
94 | 4.862 | 18.3234194 | -4.964264 | 13.35916 | 1 | 150604.3 | 42544.99 | 34.32725 | 0.0009574063 | 0.003389106 | 0 | 0.0009574063 | 4.978513e-05 | 0.008943451 | -3.301542 | 0.008993236 | -2.835188 | 4.836 | -3.301542
95 | 4.914 | 15.6702546 | -4.200531 | 11.46972 | 1 | 150604.3 | 42544.99 | 34.32725 | 0.000821997 | 0.002909773 | 0 | 0.000821997 | 4.274385e-05 | 0.008993236 | -2.835188 | 0.00903598 | -2.366429 | 4.888 | -2.835188
96 | 4.966 | 12.9567906 | -3.436798 | 9.519992 | 1 | 150604.3 | 42544.99 | 34.32725 | 0.0006822663 | 0.002415142 | 0 | 0.0006822663 | 3.547785e-05 | 0.00903598 | -2.366429 | 0.009071458 | -1.895635 | 4.94 | -2.366429
97 | 5.018 | 10.1830274 | -2.673065 | 7.509962 | 1 | 150604.3 | 42544.99 | 34.32725 | 0.0005382141 | 0.001905214 | 0 | 0.0005382141 | 2.798713e-05 | 0.009071458 | -1.895635 | 0.009099445 | -1.423192 | 4.992 | -1.895635
98 | 5.07 | 7.348965 | -1.909332 | 5.439633 | 1 | 150604.3 | 42544.99 | 34.32725 | 0.0003898404 | 0.001379989 | 0 | 0.0003898404 | 2.02717e-05 | 0.009099445 | -1.423192 | 0.009119717 | -0.9494938 | 5.044 | -1.423192
99 | 5.122 | 4.4546034 | -1.145599 | 3.309004 | 1 | 150604.3 | 42544.99 | 34.32725 | 0.0002371453 | 0.0008394666 | 0 | 0.0002371453 | 1.233156e-05 | 0.009119717 | -0.9494938 | 0.009132048 | -0.4749479 | 5.096 | -0.9494938
100 | 5.174 | 1.499943 | -0.3818665 | 1.118076 | 1 | 150604.3 | 42544.99 | 34.32725 | 8.012881e-05 | 0.0002836465 | 0 | 8.012881e-05 | 4.166698e-06 | 0.009132048 | -0.4749479 | 0.009136215 | 2.696128e-05 | 5.148 | -0.4749479
[18 empty] | 5.2 | 2.696128e-05

## Es 7
Esempio 7
Verifica delle tensioni in esercizio - trave a semplice armatura
[11 empty] | fyd | 391.3
b | 30 | cm |  | classe | C25/30 |  |  | rara |  |  | Med | 280
h | 60 | cm |  | fck | 25 | MPa |  | 0.6 fck | 15 | MPa | As | 14.19769
c | 4 | cm | [5 empty] | 0.8 fyk | 360 | MPa
d | 56 | cm |  | fyk | 450 | MPa |  |  |  |  | MRd | 242.418
A's | 3.08 | cm2 |  | n | 15 |  |  | q.perm. |  |  | A's | 1.846999
As | 15.7 | cm2 | [5 empty] | 0.45 fck | 11.25 | MPa
Mrara | 200 | kNm |  | Mq.perm. | 160 | kNm
x | 21.91003 | cm
I | 393679.2 | cm4
sc | 11.13091 | MPa | ok | sc | 8.904726 | MPa | ok
ss | 259.7798 | MPa | ok

## Es 8
Esempio 8
Verifica delle tensioni in esercizio - trave a doppia armatura
[11 empty] | fyd | 391.3
b | 30 | cm |  | classe | C25/30 |  |  | rara |  |  | Med | 280
h | 50 | cm |  | fck | 25 | MPa |  | 0.6 fck | 15 | MPa | As | 17.28414
c | 4 | cm | [5 empty] | 0.8 fyk | 360 | MPa
d | 46 | cm |  | fyk | 450 | MPa |  |  |  |  | MRd | 163.5703
A's | 7.82 | cm2 |  | n | 15 |  |  | q.perm. |  |  | A's | 7.084425
As | 18.84 | cm2 | [5 empty] | 0.45 fck | 11.25 | MPa
Mrara | 200 | kNm |  | Mq.perm. | 160 | kNm
x | 19.46648 | cm
I | 300784.8 | cm4
sc | 12.94379 | MPa | ok | sc | 10.35503 | MPa | ok
ss | 264.6429 | MPa | ok