## Spiegazioni
Questo foglio di lavoro è stato utilizzato per risolvere tutti gli esempi proposti
nel capitolo relativo agli stati limite di esercizio (edizione 2005)

## Es 1
Esempio 1
Sezione rettangolare - ampiezza delle fessure
b | 30 | cm | A | 1609.7928 | cm2
h | 50 | cm | Ssup | 41642.3616 | cm3
c | 4 | cm | dGsup | 25.86815 | cm | stima di
As | 12.56 | cm2 | dGinf | 24.13185 | cm | sig s,inf | 173.0822 | MPa
A's | 3.08 | cm2
d | 46 | cm | I | 359705.3 | cm4
calcolo esatto delle tensioni
Es | 200000 | MPa | sig c,sup | -6.472335 | MPa | n | 15
Ec | 28500 | MPa | sig c,inf | 6.037904 | MPa | x | 17.69926 | cm
n | 7.02 |  |  |  |  | I | 215011.3 | cm4
|  |  | sig s,sup | -38.41004 | MPa | sig c,sup | -7.408602 | MPa
M | 90 | kNm | sig s,inf | 35.36034 | MPa | sig s,sup | -86.01407 | MPa
[6 empty] | sig s,inf | 177.693 | MPa
fcfk | 1.94 | MPa | Mr | 28.91732 | kNm
Act,eff | 300 | cm2 | k1 | 0.8 |  | Æ | 20 | mm
rr | 0.04186667 |  | k2 | 0.5 |  | srm | 97.7707 | mm
b1 | 1 |  | es | 0.0008884651 |  | b1 b2 … | 0.05161798
b2 | 0.5 |  | esm | 0.0008426043
wm | 0.08238202 | mm | wk | 0.1400494 | mm

## Es 2
Esempio 2
Sezione rettangolare - controllo della fessurazione senza calcolo diretto
b | 30 | cm | fyk | 430 | MPa
h | 50 | cm
c | 4 | cm
As | 12.56 | cm2
A's | 3.08 | cm2
d | 46 | cm
Es | 200000 | MPa
Ec | 28500 | MPa
kc | 1 |  | As | 2.325581
k | 0.4
Act,eff | 750

## Es 3
Esempio 3
Verifica indiretta delle inflessioni di una trave a spessore
b | 70 | cm |  | L | 5.2 | m
h | 24 | cm |  | L/d | 26
c | 4 | cm
d | 20 | cm
nÆ20 | 6
As | 18.84956 | cm2
r po s | 0.005 | L/d | 32
r mo s | 0.015 | L/d | 23
r | 0.01346397 | L/d | 24.38243 | dnec | 21.32683 | cm

## Es 4
Esempio 4
Verifica delle inflessioni di una trave a spessore (secondo appendice 4)
b | 70 | cm | L | 5.2 | m | fmax | 20.8 | mm
h | 24 | cm | q | 18 | kN/m
c | 4 | cm | f | 2.95
d | 20 | cm
nÆ20 | 6 |  | n | 15 |  | fctm | 2.31 | MPa
As | 18.84956 | cm2 | Ec | 28500 | MPa
A's | 18.84956 | cm2 | n | 7.017544
x | 8.019488 | cm | Ec,eff | 7215.19 | MPa
I II | 57185.17 | cm4 | f II | 17.24181 | mm
I I | 116831.1 | cm4 | f I | 8.439326 | mm
I (n=7) | 97571.53 | cm4
Mr | 18.78252 | kNm
M | 60.84 | kNm
Mmedio | 30.42 | kNm
b1 | 1
b2 | 0.5
z | 0.809384 |  | f | 15.56392 | mm

## Es 5
Esempio 5
Verifica delle tensioni in esercizio - trave a semplice armatura
b | 30 | cm |  | Rck | 25 | F |  | rara
h | 60 | cm |  | fck | 20.75 | MPa |  | 0.6 fck | 12.45 | MPa
c | 4 | cm |  | FeB44k |  |  |  | 0.5 fck | 10.375 | MPa
d | 56 | cm |  | fyk | 430 | MPa |  | 0.7 fyk | 301 | MPa
A's | 3.08 | cm2 |  | n | 15 |  |  | q.perm.
As | 12.56 | cm2 | [5 empty] | 0.45 fck | 9.3375 | MPa
Mrara | 150 | kNm |  | Mq.perm. | 120 | kNm |  | 0.4 fck | 8.3 | MPa
x | 20.05171 | cm
I | 335991.4 | cm4
sc | 8.951888 | MPa | ok | sc | 7.16151 | MPa | ok
ss | 240.7313 | MPa | ok

## Es 6
Esempio 6
Verifica delle tensioni in esercizio - trave a doppia armatura
b | 30 | cm |  | Rck | 25 | F |  | rara
h | 50 | cm |  | fck | 20.75 | MPa |  | 0.6 fck | 12.45 | MPa
c | 4 | cm |  | FeB44k |  |  |  | 0.5 fck | 10.375 | MPa
d | 46 | cm |  | fyk | 430 | MPa |  | 0.7 fyk | 301 | MPa
A's | 6.16 | cm2 |  | n | 15 |  |  | q.perm.
As | 15.7 | cm2 | [5 empty] | 0.45 fck | 9.3375 | MPa
Mrara | 150 | kNm |  | Mq.perm. | 120 | kNm |  | 0.4 fck | 8.3 | MPa
x | 18.50306 | cm
I | 260840.2 | cm4
sc | 10.64046 | MPa | no | sc | 8.512364 | MPa | no
ss | 237.1878 | MPa | ok